## Втулка
[9 empty] | Ф 277-004 | [12 empty] | Ф 277-004 | [11 empty] | Ф 277-004
|  |  |  | Технологическая карта |  |  |  |  | ПТЦ | Размеры модели |  | Вручную |  |  |  |  | Технологическая карта |  |  |  |  | ПТЦ | [6 empty] | Технологическая карта |  |  |  |  | ПТЦ |  | Размеры модели
| Заказ |  |  |  | 344559-004 |  |  | Модель: | 1255.05.310 | Наружний диаметр | 1140 |  |  |  | Заказ |  |  | 344197-002 |  |  | модель: | 1275.03.308 |  |  |  | Заказ |  |  |  | 344442-004 |  |  | Модель: | 11077.28.158 |  | Наружний диаметр | 460
| Чертеж |  |  |  | 340х260х450 |  |  | Размеры: | Ø 710*570 | Внутренний диаметр | 1031 |  |  |  | Чертеж |  |  | 2102.67.2.00-003 | [7 empty] | Чертеж |  |  |  | 11077.28.158 |  |  | Размеры: |  |  | Внутренний диаметр | 380
| Наименование |  |  |  | Втулка |  |  | ст. ящик: | Ø = 1031 мм., | Высота | 299 | 320 |  |  | Наименование |  |  | Втулка коническая | [7 empty] | Наименование |  |  |  | Втулка |  |  | ст. ящик: | Ø = 380 мм., |  | Высота | 900
| Количество деталей на заказ |  |  |  | 1 |  |  |  | Н = 580 | Плотность | 7.6 |  |  |  | Количество деталей на заказ |  |  | 2 | [7 empty] | Количество деталей на заказ |  |  |  | 4 |  |  |  | Н = 902 |  | Плотность | 9.1
[10 empty] | Толщина под прибылью | 53 | [24 empty] | Высота прибыли | 115
| Материал |  |  |  | БрА9Мц2Л |  |  | К.В.Т | 0.1636364 | Высота прибыли | 180 |  |  |  | Материал |  |  | G-CuPb15Sn7 |  |  | К.В.Т | 0.1753425 |  |  |  | Материал |  |  |  | БрО8С12 |  |  | К.В.Т | 0.3416583 |  | Коэффициент высоты
| Масса детали |  |  |  | 135 |  |  |  |  | Коэффициент высоты | 3.4 |  |  |  | Масса детали |  |  | 256 | [7 empty] | Масса детали |  |  |  | 684 | [5 empty] | Диаметр прибыли (ср.) | 521.5
| Масса отливки |  |  |  | 419 |  |  | К.И.М. | 0.1573427 | Диаметр прибыли (ср.) | 1185 |  |  |  | Масса отливки |  |  | -1547 | 870 |  | К.И.М. | 0.1684211 | Размеры модели |  |  | Масса отливки |  |  |  | 1430 |  |  | К.И.М. | 0.3283725 |  | Масса детали (отливка) | 425.9103
| Масса прибыли |  |  |  | 362 |  |  |  |  | Масса детали (отливка) | 418.8824 |  |  |  | Масса прибыли |  |  | 418 |  |  |  |  | Наружний диаметр Д1 | 545 |  | Масса прибыли |  |  |  | 452 | [5 empty] | Масса прибыли | 106.2658
| Масса литниковой сист. |  |  |  | 44 |  |  |  |  | Масса прибыли | 361.8157 |  |  |  | Масса литниковой сист. |  |  | 172 |  |  |  |  | Внутренний диаметр Д2 | 425 |  | Масса литниковой сист. |  |  |  | 120 | [5 empty] | Масса литниковой сист. | 152
| Норма расхода |  |  |  | 825 |  |  |  |  | Масса литниковой сист. | 43.88 |  |  |  | Норма расхода |  |  | 1460 |  |  |  |  | Наружний диаметр Д3 | 400 |  | Норма расхода |  |  |  | 2002
| Норма расхода на 1 дет. |  |  |  | 825 | [9 empty] | Металлозавалка |  |  | 1520 |  |  |  |  | Внутренний диаметр Д4 | 318 |  | Норма расхода на 1 дет. |  |  |  | 2002 | [5 empty] | Размеры детали
| Металлозавалка |  |  |  | 858 |  |  |  |  | Размеры детали |  |  |  |  | Количество деталей в отливке |  |  | 1 |  |  |  |  | Высота | 1540 |  | Металлозавалка |  |  |  | 2083 | [5 empty] | Наружний диаметр | 440
| Металлозавалка на 1 дет. |  |  |  | 858 |  |  |  |  | Наружний диаметр | 1100 |  |  |  | Размеры в скобках чистовые |  |  |  |  | Радиус скругления прибыли 25 |  |  | Плотность | 9.2 |  | Металлозавалка на 1 дет. |  |  |  | 2083 | [5 empty] | Внутренний диаметр | 400
| Количество деталей в отливке |  |  |  | 1 |  |  |  |  | Внутренний диаметр | 1050 |  |  |  | 217 |  | 1517 | [5 empty] | Высота прибыли | 220 |  | Количество деталей в отливке |  |  |  | 1 | [5 empty] | Высота | 780
| Количество деталей по длине |  |  |  | 1 |  |  |  |  | Высота | 210 | [5 empty] | (1380) | [5 empty] | Диаметр прибыли (ср.) | 372.5 |  | Количество деталей по длине |  |  |  | 1
| Количество деталей по ширине |  |  |  | 1 |  |  |  |  | Масса детали | 134.7508 |  |  |  |  | 40 | [6 empty] | Масса детали (отливка) | -1546.351 |  | Количество деталей по ширине |  |  |  | 1 | [5 empty] | ср. диам. Мод | 464
| Размеры в скобках чистовые. |  |  | Формовочный уклон 3 |  |  | Радиус скругления прибыли 16 |  |  | Установить массу вручную | [12 empty] | Масса прибыли | 186.4559 |  | Размеры в скобках чистовые |  |  | Формовочный уклон | 4 |  | Радиус скругления прибыли 26
[10 empty] | Размеры припусков: | [10 empty] | 180 |  | Масса литника | 28.5
|  | 177 |  | 305 | ( 320 для модели) * |  |  |  |  | низ, наружные | 11 | [15 empty] | 113 |  | 887 | (900 для модели)*
|  |  |  | ( 210 ) | [5 empty] | верх | 13 |  |  | Ø 310 |  | Ø 423 |  |  |  |  | Ø 316 | Ø 394 | Размеры детали | [5 empty] | ( 780 )
|  |  | 15 | [6 empty] | внутренние | 13 |  |  |  |  | ( 466 ) |  |  |  |  | (348) | (379,5) | Наружний диаметр | 379.5 |  |  |  | 18
[10 empty] | Рез | 20 | [11 empty] | Внутренний диаметр | 348 | [12 empty] | 2127.327
[6 empty] | 80 |  |  |  | захват | 40 | [11 empty] | Высота | 1380 | [7 empty] | 80 |  |  |  |  | 1418.218
[10 empty] | Холодильники | [12 empty] | Масса детали | 229 | [12 empty] | 709.109
[7 empty] | 1024 | 1123 |  | Протянуть модель до размера | [12 empty] | Установить массу вручную | 256 | [7 empty] | Ø 377 | Ø 454 |  |  |  | 1461
[7 empty] | (1050) | (1100) |  | Модель нашить | [6 empty] | Ø 537 | [14 empty] | (400) | (440) |  |  |  | 1429.581
[15 empty] | 1: | 10 | ( 495,5 )
[14 empty] | Технические указания |  |  |  |  | Стержень
[14 empty] | Плавка по инструкции |  |  | 25010.00173 |  | Вес стержня |  | 441
[10 empty] | Высота прибыли= толщина под прибылью*коэф. |  |  | 2,5-3,5 | Заливка по инструкции |  |  | 25011.00007 |  | Смесь | СКЛ |  |  | 1275.03.308
| 1: | 10 | [7 empty] | Для БрО8С12 (21) |  |  | 4 | Температура заливки |  |  | 1060-1080 ° C |  | Краска | ГБ |  |  | литейная технология | чертёж |  | 1: | 10
[10 empty] | плотность земли |  |  | 2.045 | Уход за прибылью |  |  | 25010.00168 |  | В стержне сделать ослабление |  |  |  | 2102.67-2.00-003
Технические указания | [6 empty] | Стержень |  |  | норма на форму=Жидкий вес / коэф. на форму / кол-во дет. |  |  |  | Усадка |  |  | 1.5% |  | Показания влагомера на глубине 60мм= 0 |  |  |  | литейная технология | чертёж | Технические указания | [6 empty] | Стержень
Плавка по инструкции |  |  |  | 25010.00176 |  |  | Вес стержня | 942 | кг. | для простых втулок | 1,3+6,5*(КОРЕНЬ(жидк. вес))/60 |  |  | Краска |  |  | ГБ |  | Зазор между стержнем и формой 1,5-2мм | [5 empty] | Плавка по инструкции |  |  |  | 25010.00173 |  |  | Вес стержня | 248 | кг.
Заливка по инструкции |  |  |  | 25011.00007 |  |  | Смесь | СКЛ |  | для средних втулок | 2,3+… |  |  | Литниковая система: |  |  | 242.04.462 - 1 |  | Усадка 0,6% |  |  |  |  | 4844205002 | Заливка по инструкции |  |  |  | 25011.00008 |  |  | Смесь | СКЛ
Температура заливки |  |  |  | 1080-1100 | °C |  | Краска | ГБ |  | для сложных втулок | 3,3+… | [5 empty] | (1 щель) |  | Разряд 4 |  |  |  | 165/320/332,8 | (15.00402) | Температура заливки |  |  |  | 1050-1090 | °C |  | Краска | ГБ
Уход за прибылью |  |  |  | 25010.00168 |  |  | В стержне сделать ослабление |  |  | норма на стержень= вес стержня /1000 * 3,5 / кол-во дет. | [12 empty] | 30 | литн. Сист. | Уход за прибылью |  |  |  | 25010.00168 |  |  | В стержне сделать ослабление
Смесь |  |  |  | СКЛ |  |  | Показания влагомера на глубине 60мм= 0 | [15 empty] | 125 | прибыль | Смесь |  |  |  | СКЛ |  |  | Показания влагомера на глубине 60мм= 0
Краска |  |  |  | ГБ |  |  | Зазор между стержнем и формой 1,5-2мм | [7 empty] | Транспортировка по инструкции |  |  | 102.41.795 Альбом № 9 | [5 empty] | Ø216/174*Ø182/145*600 | Краска |  |  |  | ГБ |  |  | Зазор между стержнем и формой 1,5-2мм
Тип литниковой системы |  |  |  | 242.04.464-1 |  |  | Усадка 0,6% | [7 empty] | Дата |  | Проверил | Дата |  | Руководитель |  |  |  |  | Тип литниковой системы |  |  |  | 242.04.462 - 1 | (одна щель |  | Усадка 0,6%
Усадка |  |  |  | 1.5% |  |  | Разряд 4 |  |  |  | 1.561 |  |  | 2024-05-15 |  |  | Ковалев |  |  | Котов |  |  |  |  | Усадка |  |  |  | 1.5% |  |  | Разряд 4
Подпись
| Транспортировка по инструкции |  |  |  | 102.41.795 Альбом № 9 | [20 empty] | Транспортировка по инструкции |  |  |  | 102.41.795 Альбом № 9
| Дата |  |  | Проверил | Дата |  | Руководитель | [6 empty] | Наименование |  |  | Тарифная | Вид | Вид | Разряд | Норма времени |  | 1.544 |  |  | Дата |  |  | Проверил | Дата |  | Руководитель
2024-05-15 |  |  |  | Ковалев |  |  | Котов | [6 empty] | операции |  |  | сетка | нормы | работ |  | на 1 деталь (н/ч) |  |  |  | 2024-05-15 |  |  |  | Ковалев |  |  | Котов
Подпись | [14 empty] | Формовка, сборка |  | 40 | 1 | 20 | 3 | 7.264 |  | 201 |  |  | Подпись
[15 empty] | Стержень |  | 40 | 1 | 20 | 4 | 4.33 |  | 351
Наименование |  |  |  | Тарифная | Вид | Вид | Разряд | Норма времени | [16 empty] | Наименование |  |  |  | Тарифная | Вид | Вид | Разряд | Норма времени
операции |  |  |  | сетка | нормы | работ |  | на 1 деталь (н/ч) |  | Коэффициент | средний | [13 empty] | операции |  |  |  | сетка | нормы | работ |  | на 1 деталь (н/ч)
| Формовка, сборка |  |  | 40 | 1 | 20 | 3 | 4.125 |  |  | алюм. | лат | олов. | [12 empty] | Формовка, сборка |  |  | 40 | 1 | 20 | 3 | 8.858 |  | 226
| Стержень |  |  | 40 | 1 | 20 | 4 | 2.888 |  | 200 | 200 | 200 | 163 | [12 empty] | Стержень |  |  | 40 | 1 | 20 | 4 | 6.903 |  | 290
[7 empty] | 2,3+5,1 | 825 | 5.220153 | 400
[7 empty] | 3,9+7,9 | 733 | 7.46474
[7 empty] | 6,1+9,9 | 733 | 10.56721
Сброс
Ø
Ø

## Втулка с буртом
Ф277-003
|  |  | Технологическая карта |  |  |  |  | ПТЦ |  | Размеры модели |  | Литниковая 242.04.262
| Заказ |  |  | 344149-002 |  |  | Модель: |  |  | Диаметр бурта | 990 | Стояк |  | Шлаковик |  | Щель |  | Всего
| Чертеж |  |  | 960/910х780х100/1150 |  |  | Размеры: 960/910х780х100/1150 |  |  | Диаметр бочки | 940 | Диаметр 1 стояка |  | c |  | a
| Наименование |  |  | Заготовка вкладыша |  |  | Стержневой ящик: |  |  | Диаметр внутренний | 760 | 75 | 75 | 45 |  | 20
| Количество деталей на заказ |  |  | 2 |  |  | Ø 760, H = 1590 |  |  | Длина бурта | 165 |  |  | d |  | b
[10 empty] | Длина общая | 1215 | Диаметр 2-3 стояка |  | 60 | 52.5 | 80
| Материал |  |  | БрО8С12 |  |  | К.В.Т | 0.4900576 |  | Плотность | 9.1 | 65 | 65 | l |  | h
| Масса детали |  |  | 1873 | [5 empty] | Диаметр прибыли | 1080 |  |  | 65 | 65 | 1585
| Масса отливки |  |  | 2600 |  |  | К.И.М. | 0.471195 |  | Толщина под прибылью | 115 | Высота |  | Ø отл. Или длина шлаковика |  | Количество
| Масса прибыли |  |  | 1123 | [5 empty] | Высота прибыли | 280 | 1585 | 1585 | 210 | 659.734446 | 2 | 45.03936
| Масса литниковой системы |  |  | 99 | [5 empty] | Масса детали (отливка) | 2600 |  | 8.88 | Середина | 150
| Норма расхода |  |  | 3822 | [5 empty] | Масса прибыли | 1123 |  | 2 | шлаковика | 659.734446
| Норма расхода на 1 дет. |  |  | 3822 | [5 empty] | Масса литника | 98.48 |  | 155.5896 | 210 | 9.995966 |  |  | 210.6249
| Металлозавалка |  |  | 3975
| Металлозавалка на 1 дет. |  |  | 3975 | [5 empty] | Размеры детали
| Количество деталей в отливке |  |  | 1 | [5 empty] | Диаметр бурта | 960
| Количество деталей по длине |  |  | 1 | [5 empty] | Диаметр бочки | 910
| Количество деталей по ширине |  |  | 1 | [5 empty] | Диаметр внутренний | 780
| Размеры в скобках чистовые |  | Формовочный уклон 3 |  |  | Радиус скугления прибыли 75 |  |  |  | Длина бурта | 100
| 276 |  | 1215 | [6 empty] | Длина общая | 1150
|  |  | (1150) | [6 empty] | Масса детали | 1872.6
40
90
[6 empty] | Ø 756 | Ø 926 | Ø 976
[6 empty] | ( 780 ) | ( 910 ) | ( 960 )
165
(100)
Припуск на разрезку
Технические указания: |  |  |  |  | Стержень:
Плавка по инструкции |  |  | 25010.00173 |  | Вес стержня |  | 1471
Заливка по инструкции |  |  | 25011.00008 |  | Смесь | СКЛ
Температура заливки |  |  | 1050-1090 °C |  | Краска | ГБ
Уход за прибылью |  |  | 25010.00168 |  | В стержне сделать ослабление
Усадка |  |  | 1.5% |  | Показания влагомера на глубине 60мм= 0
Краска |  |  | ГБ |  | Зазор между стержнем и формой 1,5-2мм
Тип литниковой системы |  |  | 242.04.462-1 |  | Усадка 0,6%
|  |  | (две щели) |  | Разряд 4
| Транспортировка по инструкции |  |  | 102.41.795 Альбом № 9
| Дата |  | Проверил | Дата |  | Руководитель
2024-05-15
Подпись
Наименование |  |  | Тарифная | Вид | Вид | Разряд | Норма времени |  |  | 300
| операции |  | сетка | нормы | работ |  | на 1 деталь (н/ч) |  |  | 600
| Формовка, сборка |  | 40 | 1 | 20 | 3 | 12.74 |  | 200
| Стержень |  | 40 | 1 | 20 | 4 | 6.37 |  | 300
<1:10

## цб
[9 empty] | Ф 277-001 | Оснастка
|  |  | Технологическая карта | [5 empty] | ПТЦ
| Заказ |  |  | 344575-005 | [5 empty] | Размеры детали |  |  |  | отношения масс во втулке
| Чертеж |  |  | 600х500х250 | [5 empty] | D1 | 602 | 600 | кол-во: | 1 | 2 | 3 | 4 | summ
| Наименование |  |  | Втулка | [5 empty] | d2 | 500 |  |  |  | 46.5 | 38 | 38 | 122.5 |  | 3
| Количество деталей на заказ |  |  | 3 | [5 empty] | L | 250 |  |  |  | 347.3265 | 283.8367 | 283.8367 | 915 | Масса отл | 94.61224 | 94.61224
[10 empty] | кол-во в отливке | 1 |  |  |  | 521.1796 | 425.9102 | 425.9102 | 1373 | Жидкий | 141.9701 | 141.9701
| Материал |  |  | БрО5Ц5С5 |  |  |  | К.В.Т | 0.456057 | Плотность | 8.88 |  |  |  | 542.0571 | 442.9714 | 442.9714 | 1428 | М/З | 147.6571 | 147.6571
| Масса детали |  |  | 192 |  |  |  | К.И.М. | 0.4383562 | масса детали (авт) | 191.7942
| Масса отливки |  |  | 421 | [5 empty] | масса вручную
| Масса отливки на 1 деталь |  |  | 421 | [5 empty] | Размеры отливки |  |  | Ø кокиля |  | 245 | Ø с уклоном | 255.6667
| Металлозавалка |  |  | 438 | [5 empty] | Припуск по нар.Ø | 10 |  | Длина кокиля |  | 640 | Плотность | 7.5
| Металлозавалка на 1 деталь |  |  | 438 | [5 empty] | Припуск по внутр.Ø | 26.65 |  | Заливочное кольцо |  | 110 |  | 318.9698
| Количество деталей в отливке |  |  | 1 | [5 empty] | коэффициент | 1.3 |  | Длина заготовки |  | 640
| Размеры в скобках чистовые | [8 empty] | Припуск на захват | 40 |  | Количество |  | 1
[10 empty] | Припуск на разрезку | 17 |  | Масса отливки |  | 200.806 | Ø Бурта
[10 empty] | Толщина стенки | 89.35 |  | Масса отливки на 1 |  | 200.806 | Ø Бочки | 620
[10 empty] | Ø наружный | 632.0833 |  | Металлозавалка |  | 208.8382 | Внутренний Ø | 520
| Ø 624 |  |  |  |  | Ø 445 |  |  |  | Ø внутренний | 445 |  | Металлозавка на 1 |  | 208.8382 | Длина бурта
| ( 600 ) |  |  |  |  | ( 500 ) |  |  |  | Длина заготовки | 290 |  | КВТ |  | 1.588598 | Длина общая | 475
[10 empty] | длина + |  |  | КИМ |  | 1.527498 | Масса детали | 319
Размеры кокиля
[10 empty] | Минимальный Ø | 630 |  | Длина заготовки: |  |  |  | Толщина стенки отливки
|  |  | 290 | [6 empty] | Минимальная длина | 335 |  | длина детали |  | 161 |  | <35==6
|  |  | ( 250 ) | [6 empty] | Диаметр | 630 |  | количество |  | 2 |  | 35-60 == 8
[10 empty] | Длина | 420 |  | ширина реза |  | 8 | 6-12 четн. | 61-100 ==10
|  |  | Технологические указания | [6 empty] | Диаметр с уклоном ср. | 637 |  | кол-во резов |  | 1 |  | >100==12
Оснастка |  |  | Диаметр | Длина |  | Деталь - Чертеж |  |  | Заявка | Диаметр у крышки | 644 |  | захват |  | 40
Кокиль |  |  | 630 | 420 |  | 72.49192 - 1 |  |  |  | масса отливки | 420.2 |  |  |  | 370
Залив.кольцо |  |  | 445 |  |  | 72.47452 - 1 |  |  |  | Примечания: |  |  | + толкатель, усадка |  | 416
Толкатель |  |  | 630 | 40 |  | 102.53.745 - 131 |  |  |  | 0
Прокл.кольца |  |  |  | 85
| Рабочая длина кокиля |  |  | 295 | [5 empty] | БрО8С12: Больше длина - больше брак.
БрА10Ж3Мц2 иногда стандартного захвата
| Плавка по инструкции 25010.00174 | [8 empty] | не хватает - ставить 55 мм.
Заливка по инструкции 25012.00013
| Транспортировка, чалка и кантовка | [8 empty] | максимальный рез 12 мм.
Отливка весом до 50 кг в коробках согласно альбому 9, с.1
Отливка весом более 50 кг по схеме № 10241798 альбома 9
| эвм (дата) |  | проверил дата | рук. группы |  | дата | нормировщик |  | дата
| 2024-05-15 |  | Ковалев | Котов
Подпись
Подбор длины кокиля
420 | 1 | 420
Наименование |  |  | Тарифная | Вид |  | Вид | Разряд | Норма времени |  | Нормирование. (коэффициент)
| операции |  | сетка | нормы |  | работ |  | на 1 деталь (н/ч) |  | на тонну | 5-5-5
| Плавка |  | 86 | 2 |  | 10 | 5 | 4.126 |  | 9.8 | 10.5
| Сборка |  | 86 | 2 |  | 20 | 3 | 2.737 |  | 6.5 | 7
Заливка
Выбивка
| Обрубка |  | 39 | 2 |  | 20 | 4 | 1.768 |  | 4.2 | 4.5
Норму времени указывать только для формовки.
Согласовано с Колбун Н.Н. 17.11.2023
Ф 277-001
|  |  | Технологическая карта | [5 empty] | ПТЦ
| Заказ |  |  | 344498-004
| Чертеж |  |  | 201 | / | 5152
| Наименование |  |  | Заготовка | / | Заготовка
| Количество деталей на заказ |  |  | 1 | / | 1
| Материал |  |  | БрО5Ц5С5 |  |  |  | К.В.Т | 0.3144737
| Масса детали |  |  | 95.6 | / | 43.6 |  | К.И.М. | 0.2993112
| Масса отливки |  |  | 447
| Масса отливки на 1 деталь |  |  | 304 | / | 140
| Металлозавалка |  |  | 465
| Металлозавалка на 1 деталь |  |  | 319.4 | / | 145.6
| Количество деталей в отливке |  |  | 2
Размеры в скобках чистовые
| Ø 559 |  |  |  |  | Ø 460
| ( 546 ) |  |  |  |  | ( 490 )
539
( 336 ) ( 141 )
Технологические указания
Оснастка |  |  | Диаметр | Длина |  | Чертеж - деталь |  |  | Заявка
Кокиль |  |  | 565 | 588 |  | 72.49192 - 1
Залив.кольцо |  |  | 460 |  |  | 72.47452 - 1
Толкатель |  |  | 565 | 40 |  | 102.53.745 - 131
Прокл.кольца |  |  |  | 0
| Рабочая длина кокиля |  |  | 548
Плавка по инструкции 25010.00174
Заливка по инструкции 25012.00013
Транспортировка, чалка и кантовка
Отливка весом до 50 кг в коробках согласно альбому 9, с.1
Отливка весом более 50 кг по схеме № 10241798 альбома 9
| (дата) |  | проверил дата | рук. группы |  | дата | нормировщик |  | дата
2024-05-15
Подпись
±5
+3
-2
+2
-7
Сброс ошибки
±5
+3
-2
+2
-7

## цб с буртом
[9 empty] | Ф 277-002 | [12 empty] | Ф 277-002
|  |  | Технологическая карта | [5 empty] | ПТЦ | Деталь | Чист.р-ры | Отливка |  |  |  |  | Технологическая карта |  |  |  |  | ПТЦ | Деталь |  |  | отношения масс во втулке
| Заказ |  |  | 344560-004 | [7 empty] | Диаметр бурта кокиля | 319 |  | Заказ |  |  | 344490-004 |  |  |  |  | Ø Бурт | 310 | кол-во: | 1 | 2 | 3 | 4 | summ
| Чертеж |  |  | 1239.02.402 | / | 1239.02.403 |  |  |  | ØБурт | 310 | Диаметр бочки кокиля | 230 |  | Чертеж |  |  | 1239.02.403 |  |  |  |  | Ø Бочка | 200 |  | 0 | 0 | 25.2 | 27.5 | 52.7
| Наименование |  |  | Втулка передняя | / | Втулка задняя |  |  |  | ØБочка | 200 | Длина общая кокиля | 380 |  | Наименование |  |  | Втулка |  |  |  |  | Ø Внутр. | 160 |  | 0 | 0 | 71.82239 | 78.37761 | 150.2 | Масса отл
| Количество деталей на заказ |  |  | 1 | / | 2 |  |  |  | Ø Внутр. | 160 | Длина бурта кокиля | 65 |  | Количество деталей на заказ |  |  | 2 |  |  |  |  | Дл. Бурта | 20 |  | 0 | 0 | 71.82239 | 78.37761 | 150.2 | Жидкий
[10 empty] | Дл. Бурта | 20 | Длина общая (заготовка) | 285 | [9 empty] | Дл. Общая | 250 |  | 0 | 0 | 74.69146 | 81.50854 | 156.2 | М/З
| Материал |  |  | БрО8С12 |  |  |  | К.В.Т | 0.3654661 | Дл. Общая | 250 | Диаметр с уклоном | 235.25 |  | Материал |  |  | БрО8С12 |  |  | К.В.Т | 0.3509749 | Дл. Заготовки | 285
| Масса детали |  |  | 34.5 |  |  |  | К.И.М. | 0.3513238 | Плотность | 9.1 | Заливочное кольцо | 140 |  | Масса детали |  |  | 25.2 |  |  | К.И.М. | 0.3373494
| Масса отливки |  |  | 94.4 | [5 empty] | Масса | 33.74465 |  | 122.5 |  | Масса отливки |  |  | 150.2
| Масса отливки на 1 деталь |  |  | 94.4 | [5 empty] | Масса вручную | 34.5 | Длина бурта (заготовка) | 65 |  | Масса отливки на 1 деталь |  |  | 71.8
| Металлозавалка |  |  | 98.2 | [7 empty] | Масса отливки | 94.4 |  | Металлозавалка |  |  | 156.2
| Металлозавалка на 1 деталь |  |  | 98.2 | [7 empty] | вручную |  |  | Металлозавалка на 1 деталь |  |  | 74.7
| Количество деталей в отливке |  |  | 1 | [5 empty] | Вкладыши МОП 4-4-17 Инструкция 250010.00001 |  |  |  |  | Количество деталей в отливке |  |  | 2
| Размеры в скобках чистовые | [8 empty] | Для вычислений |  |  |  |  | Размеры в скобках чистовые
|  |  | 64.35 | [6 empty] | Ø Бурта | 422 | [5 empty] | 60
|  |  | ( 20 ) | [6 empty] | Ø Бочки | 277 | [5 empty] | ( 20 )
[10 empty] | Внутренний Ø | 188
[10 empty] | Длина бурта | 52
[10 empty] | Длина общая | 362
| Ø 316 | Ø | 140 |  |  |  |  | Ø 228 |  | Плотность | 9.1 |  |  |  | Ø 355 | Ø | 150 |  |  |  | Ø208
| ( 310 ) |  | ( 160 ) |  |  |  |  | ( 200 ) |  |  | 144.7423 |  |  |  | ( 310 ) |  | ( 160 ) |  |  |  | ( 200 )
[10 empty] | Масса детали | 145
|  |  |  | 285 | [13 empty] | 285
|  |  |  | ( 250 ) | [13 empty] | ( 250 )
|  |  | Технологические указания | [13 empty] | Технологические указания
Оснастка |  |  | Диаметр | Длина |  | Чертеж - деталь |  |  | Заявка |  |  |  |  | Оснастка |  |  | Диаметр | Длина | Чертеж - деталь |  |  | Заявка
Кокиль: |  |  | 230 | 380 |  | 10255800 | [7 empty] | Кокиль: |  |  | 210 | 320 | 7249282 - 3
|  |  | 319 | 65 | [12 empty] | 358 | 38
Залив.кольцо |  |  | 140 |  |  | 72.11879 - 7 | [7 empty] | Залив.кольцо |  |  | 150 |  | 72.11879 - 7
Толкатель |  |  | 230 | 40 |  | 72.47214 - 52 | [7 empty] | Толкатель |  |  | 210 | 30 | 72.47214 - 52
Прокл.кольца |  |  |  | 50 | [9 empty] | Прокл.кольца |  |  |  | 0
| Рабочая длина кокиля |  |  | 290 | [10 empty] | Рабочая длина кокиля |  |  | 290
| Плавка по инструкции 25010.00173 | [13 empty] | Плавка по инструкции 25010.00173
| Заливка по инструкции 25012.00013 | [13 empty] | Заливка по инструкции 25012.00013
| Транспортировка, чалка и кантовка | [13 empty] | Транспортировка, чалка и кантовка
| Отливка весом до 50 кг в коробках согласно альбому 9, с.1 | [13 empty] | Отливка весом до 50 кг в коробках согласно альбому 9, с.1
| Отливка весом более 50 кг по схеме № 10241798 альбома 9 | [13 empty] | Отливка весом более 50 кг по схеме № 10241798 альбома 9
| эвм (дата) |  | проверил дата | рук. группы |  | дата | нормировщик |  | дата | [5 empty] | эвм (дата) |  | проверил дата | рук. группы | дата | нормировщик |  | дата
2024-05-15 |  |  | Ковалев | Котов | [9 empty] | 2024-05-15 |  |  | Ковалев | Котов
| Подпись | [13 empty] | Подпись
±5
±3
+3
-2
+2
-7
+3
-2
±5
±3
+3
-2
+2
-7
+3
-2

## Планка
Ф277-005
|  |  | Технологическая карта |  |  |  |  | ПТЦ |  | Размер планки: | (автоматически) | вручную |  |  |  |  | Технологическая карта |  |  |  |  | ПТЦ
Заказ |  |  |  | 344568-004 |  |  | планка № | 78 |  | Толщина L4 | 27 | 27 |  | Заказ |  |  |  | 344386-003 |  |  | планка № | 49
Чертеж |  |  |  | 6х60х600 |  |  | (27x240x640) |  |  | Толщина L5 | 35 | 35 |  | Чертеж |  |  |  | ЦТП 06.12826.00.00.000 |  |  | (27x240x640)
Наименование |  |  |  | Планка | [5 empty] | Ширина L1 | 240 | 240 |  | Наименование |  |  |  | Заготовка вкладыша
Количество деталей на заказ |  |  |  | 9 | [5 empty] | Ширина L2 | 247 | 247 |  | Количество деталей на заказ |  |  |  | 4
Материал |  |  |  | БрО6Ц6С3 |  |  | К.В.Т | 0.1398601 |  | Длина h2 | 640 | 640 |  | Материал |  |  |  | БрО5Ц5С5 |  |  | К.В.Т | 0.3869611
Масса детали |  |  |  | 2 |  |  | К.И.М. | 0.1010101 | [5 empty] | Масса детали |  |  |  | 9.2 |  |  | К.И.М. | 0.2573427
Масса отливки |  |  |  | 42.9 | [5 empty] | Размеры прибыли: |  |  |  | Масса отливки |  |  |  | 95.1
Масса отливки на 1 дет. |  |  |  | 14.3 | [5 empty] | Толщина L5 | 35 | 35 |  | Масса отливки на 1 дет. |  |  |  | 23.775
Норма расхода |  |  |  | 57.1 | [5 empty] | Толщина L6 | 80 | 80 |  | Норма расхода |  |  |  | 137.4
Норма расхода на 1 дет. |  |  |  | 19.03333 | [5 empty] | Ширина L2 | 247 | 247 |  | Норма расхода на 1 дет. |  |  |  | 34.35
Металлозавалка |  |  |  | 59.4 | [5 empty] | Ширина L3 | 280 | 280 |  | Металлозавалка |  |  |  | 143
Металлозавалка на 1 дет. |  |  |  | 19.8 | [5 empty] | Высота * h1 | 123 | 105 | 105 | Металлозавалка на 1 дет. |  |  |  | 35.75
Количество деталей в отливке |  |  |  | 3 | [5 empty] | *Высота прибыли: расчетная |  |  | *Модель* | Количество деталей в отливке |  |  |  | 4
Количество деталей по длине |  |  |  | 1 | [9 empty] | Количество деталей по длине |  |  |  | 2
Количество деталей по ширине |  |  |  | 3 | [5 empty] | Плотность | 8.88 |  |  | Количество деталей по ширине |  |  |  | 2
|  | 1:10 |  | Формовочный уклон 5 | [5 empty] | Масса отливки | 42.8996352 |  |  |  |  | 1:10 |  | Формовочный уклон 70
[10 empty] | Норма расхода | 57.0270255
[10 empty] | Размеры детали: | (Вручную)
[7 empty] | 237 |  |  | Толщина | 6 | [9 empty] | 261.025
[7 empty] | ( 60 ) |  |  | Ширина | 60 | [9 empty] | ( 110 )
[10 empty] | Длина | 600
[10 empty] | Масса детали | 1.91808
|  |  | 20 | [6 empty] | Масса вручную | [6 empty] | 20
Размеры вручную
| 103.425 |  | 630.4 | [6 empty] | Холодильник |  |  |  |  | 177.3 |  | 581.15
|  |  | ( 600 ) | [13 empty] | ( 265 )
Расчет массы отливки по размерам модели. Без учета усадки
Утвердил Котов 25.10.23 (чтобы не переписывать расчетный файл.)
[7 empty] | 26.595 | [13 empty] | 85.695
[7 empty] | ( 6 ) | [13 empty] | ( 70 )
[10 empty] | Примечания: | 0
[10 empty] | норма времени: | 700*700 | 2.3
| 1:5 | [9 empty] | 700*1000 | 2.7 |  |  | 1:5
[11 empty] | 1500*1000 | 3
[11 empty] | 1800*1200 | 3.5
| Формовочная смесь |  |  | СКЛ | [10 empty] | Формовочная смесь |  |  | СКЛ
| Усадка |  |  | 1,5 % | [10 empty] | Усадка |  |  | 1,5 %
| Краска |  |  | ГБ | [10 empty] | Краска |  |  | ГБ
| Температура заливки |  |  | 1060-1080 | ° С | [9 empty] | Температура заливки |  |  | 1060-1080 | ° С
| Сушка форм по инструкции |  |  | 25015.00013 | [10 empty] | Сушка форм по инструкции |  |  | 25015.00013
| Плавка по инструкции |  |  | 25010.00174 | [10 empty] | Плавка по инструкции |  |  | 25010.00174
| Заливка по инструкции |  |  | 25011.00007 | [10 empty] | Заливка по инструкции |  |  | 25011.00007
| Уход за прибылью |  |  | 25010.00168 | [10 empty] | Уход за прибылью |  |  | 25010.00168
| Транспортировка по инструкции |  |  | 102.41.795 Альбом № 9 | [10 empty] | Транспортировка по инструкции |  |  | 102.41.795 Альбом № 9
| Дата |  | Проверил | Дата |  | Руководитель | [8 empty] | Дата |  | Проверил | Дата |  | Руководитель
2024-05-15 | [13 empty] | 2024-05-15
| Подпись | [13 empty] | Подпись
Наименование |  |  | Тарифная | Вид | Вид | Разряд | Норма времени | [6 empty] | Наименование |  |  | Тарифная | Вид | Вид | Разряд | Норма времени
операции |  |  | сетка | нормы | работ |  | на 1 деталь (н/ч) | [6 empty] | операции |  |  | сетка | нормы | работ |  | на 1 деталь (н/ч)
Формовка, сборка |  |  | 40 | 1 | 20 | 3 | 0.564 | [6 empty] | Формовка, сборка |  |  | 40 | 1 | 20 | 3 | 0.437
520
|  | 10 | 82 | 20 | 82 | 20 | 82 | 20 | 82 | 20 | 82 | 20
65
20
65
340 |  | 20
65
20
65
10
|  |  | 1=+20 | 30
|  |  | 2=+40 | 50
|  |  | 3=+60 | 70
+2
-2
+2
-2
+5
-15
+5
-15
+2
-2
+2
-2
+5
-15
+5
-15

## Планка К
Ф277-009
|  |  | Технологическая карта |  |  |  |  | ПТЦ | Состояние оснастки | [7 empty] | Прибыль | [7 empty] | Технологическая карта |  |  |  |  | ПТЦ
| Заказ |  |  | 344501-004 |  |  | Кокиль № | 21 а | Размеры кокиля: |  |  | №№ | L1 | H | L2 | L3 | L1 | h | L4 | L5 |  |  | Заказ |  |  | 344387-003 |  |  | Кокиль № | 27 | [9 empty] | 1245
| Чертеж |  |  | 21х315х645 |  |  |  |  | 1320 | H |  | 11 | 290 | 745 | 60 | 60 | 290 | 100 | 60 | 110 |  |  | Чертеж |  |  | 07.03.1069.1149.06
| Наименование |  |  | Заготовка планки |  |  |  |  | 490 | L1 |  | 3 | 540 | 570 | 40 | 40 | 550 | 120 | 40 | 75 |  |  | Наименование |  |  | Пластина | [6 empty] | 10 | 1195 | 20 | [11 empty] | 20
| Количество деталей на заказ |  |  | 8 |  |  |  |  | 50 | L2 |  | 22 | 240 | 735 | 40 | 40 | [6 empty] | Количество деталей на заказ |  |  | 6 | [5 empty] | 10
[9 empty] | 51 | L3 |  | 27 | 240 | 1050 | 40 | 40 | 250 | 80 | 40 | 40 | 2 штуки | [10 empty] | 60 |  | 2
| Материал |  |  | БрА9Ж3Л |  |  |  |  | 50.5 | (L2+L3)/2 |  | 28 | 280 | 1000 | 60 | 60 | 280 | 100 | 60 | 80 |  |  | Материал |  |  | БрА9Ж3Л | [5 empty] | 20
| Масса детали |  |  | 32 |  |  | К.В.Т | 0.2612245 |  |  |  | 23 | 370 | 1290 | 70 | 80 | 370 | 130 | 80 | 150 | 2 штуки |  | Масса детали |  |  | 2.2 | [5 empty] | 120 |  | 2
| Масса отливки |  |  | 245 |  |  | К.В.Т | 0.2253521 | Размеры прибыли: |  |  | 21 | 490 | 1320 | 100 | 103 | 490 | 120 | 103 | 150 |  |  | Масса отливки |  |  | 75.6 | [5 empty] | 40
| Масса отливки на 1 дет. |  |  | 122.5 |  |  |  |  | 120 | H |  | 21 а | 490 | 1320 | 50 | 51 | 490 | 120 | 51 | 75 |  |  | Масса отливки на 1 дет. |  |  | 12.6 |  |  |  |  | 480 | 120 |  | 1 |  | 1 |  | 1 |  | 1 |  | 1 |  | 1 |  | 1
| Норма расхода |  |  | 273 |  |  |  |  | 490 | L1 |  | 30 | 510 | 1300 | 45 | 50 | 510 | 160 | 50 | 75 |  |  | Норма расхода |  |  | 81.6 | [5 empty] | 40
| Норма расхода на 1 дет. |  |  | 136.5 |  |  |  |  | 51 | L3низ | [12 empty] | Норма расхода на 1 дет. |  |  | 13.6 | [5 empty] | 60 |  | 1 |  | 1 |  | 1 |  | 1 |  | 1 |  | 1 |  | 1
| Металлозавалка |  |  | 284 |  |  |  |  | 75 | L3верх | [12 empty] | Металлозавалка |  |  | 84.9 | [5 empty] | 10
| Металлозавалка на 1 дет. |  |  | 142 |  |  |  |  | 63 | L средн. | [12 empty] | Металлозавалка на 1 дет. |  |  | 14.2 | [6 empty] | 10 | 161 | 20 | 161 | 20 | 161 | 20 | 161 | 20 | 161 | 20 | 161 | 20 | 161 | 20
| Количество деталей в отливке |  |  | 2 | [5 empty] | 7.5 |  |  |  | отношения масс в планке | [8 empty] | Количество деталей в отливке |  |  | 6
| Количество деталей по длине |  |  | 2 |  |  |  |  | Отливка | 244.9755 |  | п.п.№ | 1 | 2 | 3 | 4 | 5 | summ |  |  |  |  | Количество деталей по ширине |  |  | 2 | [13 empty] | 1277
| Количество деталей по ширине |  |  | 1 |  |  |  |  | Расход | 272.7585 |  | кол-во: | 1 | 1 | 2 | 1 | 1 | [5 empty] | Количество деталей по длине |  |  | 3
[9 empty] | Размеры детали: |  |  | масса дет | 1.5 | 1.5 | 2.1 | 1.9 | 1.9 | [14 empty] | На схеме: | 1. | 1020.00.01 - 14 шт.
[9 empty] | Ширина | 315 |  |  | 1.5 | 1.5 | 4.2 | 1.9 | 1.9 | 11 | [14 empty] | 2. | 720.00.00.2017-01 - 2 шт.
[9 empty] | длина | 645 |  |  | 10.30909 | 10.30909 | 14.43273 | 13.05818 | 13.05818 | 75.6 | Масса отл | [12 empty] | Разрез между деталями 20мм.
[9 empty] | толщина | 21 |  |  | 11.12727 | 11.12727 | 15.57818 | 14.09455 | 14.09455 | 81.6 | Жидкий | [9 empty] | 237 |  |  | Количество деталей в заготовке = 16 шт.
[9 empty] | ВЕС | 32 |  |  | 11.57727 | 11.57727 | 16.20818 | 14.66455 | 14.66455 | 84.9 | М/З | [9 empty] | ( 95,5 )
[7 empty] | 482.65 |  |  | 32.0000625
( 315 )
[9 empty] | Заливка без прибыли |  | FALSE |  | Длина заготовки |  |  | 600
[9 empty] | Высота H | 400 |  |  | Длина |  | 130 | [24 empty] | 560
[9 empty] | Высота h | 200 |  |  | кол-во |  | 4 | [8 empty] | 20
[13 empty] | Рез |  | 20 | [17 empty] | 10 | 550
|  | 15 | [19 empty] | 79 |  |  | 1034
( 320 )
| 118.2 |  | 1300.2 | [28 empty] | 10 | [16 empty] | 20
|  |  | ( 645 ) | [27 empty] | 210 | 85 |  | 1 |  | 1 |  | 2 |  | 2 |  | 2 |  | 2 |  | 3 |  | 3 | 103 | 256
[29 empty] | 37 |  |  | 20 | [16 empty] | 20
[29 empty] | ( 9,5 ) |  |  | 85 |  | 1 |  | 1 |  | 2 |  | 2 |  | 2 |  | 2 |  | 3 |  | 3 | 103
[7 empty] | 49.25 | [24 empty] | 10 | [16 empty] | 10
[7 empty] | ( 21 ) | [25 empty] | 10 | 300 | 20 | 300 | 20 | 190 | 20 | 130 | 20
1010
[23 empty] | Усадка |  |  | 1,5 %
[23 empty] | Краска |  |  | ГБ
| Усадка |  |  | 1,5 % | [18 empty] | Температура заливки |  |  | 1100-1120 | ° С |  |  |  |  | На схеме: | 1. | 720.00.01 - 4шт.
| Краска |  |  | ГБ | [18 empty] | Плавка по инструкции |  |  | 25010.00176 | [6 empty] | 2. | 820.00.00 - 8шт.
| Температура заливки |  |  | 1100-1120 | ° С | [17 empty] | Заливка по инструкции |  |  | 25012.000012 | [6 empty] | 3. | 68х103х163 - 5шт.
| Плавка по инструкции |  |  | 25010.00176 | [18 empty] | Транспортировка по инструкции |  |  | 102.41.795 Альбом № 9 | [5 empty] | Разрез между деталями 20мм.
| Заливка по инструкции |  |  | 25012.000012 | [17 empty] | Дата |  |  | Проверил | Дата |  | Руководитель |  |  |  | Количество деталей в заготовке = 17 шт.
| Транспортировка по инструкции |  |  | 102.41.795 Альбом № 9 | [17 empty] | 2024-05-15
Дата |  |  | Проверил | Дата |  | Руководитель | [15 empty] | Подпись
2024-05-15
Подпись
|  | <50 |  | >=50
| БрО8С12 | 1060-1080 | 9.1 | 1080-1120
| БрО10Ф1 | 1080-1100 | 8.88 | 1100-1130
| БрО10Ц2Н2 | 1080-1100 | 8.7 | 1100-1130
| БрО5Ц5С5 | 1080-1100 | 8.88 | 1080-1120
| БрАЖМц10-3-1,5 | 1100-1120 | 7.5 | 1120-1180
| БрА10Ж3Мц2 | 1100-1120 | 7.5 | 1120-1180
| БрА9Ж3Л | 1100-1120 | 7.5 | 1120-1180
| БрА11Ж6Н6 | 1100-1120 | 8.1 | 1120-1180
| БрА10Ж4Н4Л | 1100-1120 | 7.8 | 1120-1180
| БрА9Ж4Н4Мц1 | 1100-1120 | 7.8 | 1120-1180
| БрА9Мц2Л | 1100-1120 | 7.6 | 1120-1180
| ЛЦ23А6Ж3Мц2 | 1020-1060 | 8.5 | 1020-1060
| ЛЦ38Мц2С2 | 960-1000 | 8.5 | 950-1050
| ЛЦ40Мц3А | 960-1000 | 8.5 | 950-1060
+5
--5
+2
-2
+5
-15
+5
-15
+2
-2
+2
-2
+5
-15
+5
-15

## Ролик
ЗАПОЛНИТЬ
ПРОВЕРИТЬ
|  | Технологические указания | [8 empty] | Оснастка
|  | по центробежному и кокильному литью заготовок из цветных сплавов | [8 empty] | Архив технологий
на роликовой машине
| 1 | Чертеж № | 600х500х250 |  |  | Заказ № | 344575-005
[6 empty] | Заказчик: | ООО "СибПромДеталь"
| 2 | Наименование | Втулка |  |  | Кол-во на заказ: |  | 2 | шт
| 3 | Отливать центробежным способом в кокиль |  | Ø= | 635 | мм, L = | 540 | мм
|  | по чертежу № | 17 а
| 4 | Заливочное кольцо d = | 390 | мм, чертеж № | 29 | Проточка:
| 5 | Толкатель Ø | - | мм, H = | - | мм, чертеж № |  | -
| 6 | Рабочая длина кокиля Lраб, мм |  | 540
|  | Наружный Ø кокиля, мм |  | 890
|  | Диаметр опорных роликов, мм |  | 230
|  | Диаметр надставки № 20, мм |  | 657.5
|  | Высота надставки, мм |  | 43
| 7 | Размеры заготовки, мм
|  | Диаметр наружн. бурта | 650.925
|  | Длина бурта | 42.355
|  | Диаметр втулки наружн. | 628.65
|  | Диаметр втулки внутр. | 420
|  | (допускается бочка d = | 432.6
|  | Длина общая L, мм | 577.17
| 8 | Вес заготовки на 1 деталь: черновой, кг |  | 889.1754 | , жидкий, кг |  | 889.1754
|  |  | металлозавалка, кг | 924.7425 | Кол-во деталей в заготовке, шт |  |  | 1
|  | Металлозавалка всего, кг |  | 924.7425
Металл в ковш сливать по показаниям тензодатчиков печи FS-30. Всего 950 кг.
| 9 | Плавка и заливка по инструкции № |  | 25010.00174, ТИ 25012.00014
| 10 | Марка материала | БрО5Ц5С5
| 11 | Параметры заливки
|  | Частота вращения первоначальная ɳ1, об/мин |  |  | 439.9894 | Время вращения Ʈ1, мин |  |  | 10.4325 | 3.8
|  | Частота вращения заключительная ɳ2, об/мин |  |  | 351.9915 | Время вращения Ʈ2, мин |  |  | 8.346
|  | Частота тока на частотном преобразователе ν1, Гц |  |  | 43.37752 | Выдержка в кокиле не менее, час |  |  | 4
|  | Частота тока на частотном преобразователе ν2, Гц |  |  | 34.70201
|  | Расстояние между осями роликов, мм |  |  | 800
| 12 | Чалка, транспортировка и кантовка:
а) деталей весом до 50 кг - в коробках, согласно альбому № 9, стр.№1
б) деталей весом более 50 кг - по схеме № 102.41798
|  |  |  | Должность | ФИО |  | Подпись |  | Дата
|  |  | Составил | технолог | Ковалев А.С. |  |  |  | 2024-05-15
Проверил
|  |  | Утвердил | гл. металлург | Котов Д.А.
для справок и расчетов:
|  | Расстояние между осями роликов | 627200
|  | Коэффициент частоты вращения | 3.8
|  | Металл в ковш сливать по показаниям тензодатчиков печи FS-30. Всего | 950 | кг.
|  | Плотность металла | 8.88

## Подпятник
|  |  | Технологическая карта |  |  |  |  | ПТЦ |  |  |  | Технологическая карта |  |  |  |  | ПТЦ |  |  |  | Технологическая карта |  |  |  |  | ПТЦ |  |  |  | Технологическая карта |  |  |  |  | ПТЦ |  |  |  | Технологическая карта |  |  |  |  | ПТЦ |  |  |  |  | Технологическая карта |  |  |  |  | ПТЦ
Заказ |  |  |  | 344417-003 |  |  | модель |  |  | Заказ |  |  | 3431475-011 | [5 empty] | Заказ |  |  | 374001-001 | [5 empty] | Заказ |  |  | 344006-001 |  |  | модель |  |  | Заказ |  |  | 344092-001 |  |  | модель |  |  | Заказ |  |  |  | 344351-Бр-003 |  |  | модель | "ПЯТА" |  |  |  | Технологическая карта |  |  |  |  | ПТЦ |  |  |  | Технологическая карта |  |  |  |  | ПТЦ
Чертеж |  |  |  | 1268.04.613 |  |  | 1268.04.613 |  |  | Чертеж |  |  | 88-12628 | [5 empty] | Чертеж |  |  | 8720.08.01 | [5 empty] | Чертеж |  |  | 1277.04.608 |  |  | 1277.04.608 |  |  | Чертеж |  |  | 1277.04.307 |  |  | 1277.04.307 |  |  | Чертеж |  |  |  | 1035х195х125 | [5 empty] | Заказ |  |  | 3431315-010 |  |  | модель |  |  | Заказ |  |  | 3431394-011 |  |  | модель
Наименование |  |  |  | Подпятник сферический | [5 empty] | Наименование |  |  | Клапан конический | [5 empty] | Наименование |  |  | Лёжка | [5 empty] | Наименование |  |  | Подпятник сферический | [5 empty] | Наименование |  |  | Подпятник сферический | [5 empty] | Наименование |  |  |  | Втулка | [5 empty] | Чертеж |  |  | 1-137597 |  |  | 15.00194 |  |  | Чертеж |  |  | 2102.4-01.01-002 |  |  | 1277.04.307
Количество деталей на заказ |  |  |  | 2 | [5 empty] | Количество деталей на заказ |  |  | 3 | [5 empty] | Количество деталей на заказ |  |  | 20 | [5 empty] | Количество деталей на заказ |  |  | 3 | [5 empty] | Количество деталей на заказ |  |  | 1 | [5 empty] | Количество деталей на заказ |  |  |  | 1 | [5 empty] | Наименование |  |  | Подпятник | [5 empty] | Наименование |  |  | Подпятник сферический
Материал |  |  |  | БрО8С12 |  |  | К.В.Т | 0.4197615 |  | Материал |  |  | БрО5Ц5С5 |  |  | К.В.Т | 0.7296703 |  | Материал |  |  | 15Х25 ТЛ или Х20Н14С2Л |  |  | К.В.Т | 0.90625 |  | Материал |  |  | БрО8С12 |  |  | К.В.Т | 0.2764706 |  | Материал |  |  | БрО8С12 |  |  | К.В.Т | 0.4333333 |  | Материал |  |  |  | БрА9Ж3Л |  |  | К.В.Т | 0.5336606 |  | Количество деталей на заказ |  |  | 4 | [5 empty] | Количество деталей на заказ |  |  | 1
Масса детали |  |  |  | 1232 |  |  | К.И.М. | 0.3802469 |  | Масса детали |  |  | 332 |  |  | К.И.М. | 0.3842593 |  | Масса детали |  |  | 145 |  |  | К.И.М. | 0.8682635 |  | Масса детали |  |  | 235 |  |  | К.И.М. | 0.2390641 |  | Масса детали |  |  | 260 |  |  | К.И.М. | 0.3596127 |  | Масса детали |  |  |  | 761 |  |  | К.И.М. | 0.4192837 |  | Материал |  |  | БрО8С12 |  |  | К.В.Т | 0.4 |  | Материал |  |  | БрА9Ж3Л |  |  | К.В.Т | 0.3278689
Масса отливки |  |  |  | 2935 | Учтен вес припуска на захват из прибыли. |  |  |  |  | Масса отливки |  |  | 455 | [5 empty] | Масса отливки |  |  | 160 | [5 empty] | Масса отливки |  |  | 850 | Учтен вес припуска на захват из прибыли. |  |  |  |  | Масса отливки |  |  | 600 | Учтен вес припуска на захват из прибыли. |  |  |  |  | Масса отливки |  |  |  | 1426 | [5 empty] | Масса детали |  |  | 82 |  |  | К.И.М. | 0.3203125 |  | Масса детали |  |  | 200 |  |  | К.И.М. | 0.2805049
Масса прибыли |  |  |  | 920 | [5 empty] | Масса прибыли |  |  | 294 | [5 empty] | Норма расхода |  |  | 160 | [5 empty] | Масса прибыли |  |  | 510 | [5 empty] | Масса прибыли |  |  | 140 | [5 empty] | Масса прибыли |  |  |  | 245 | [5 empty] | Масса отливки |  |  | 205 | Учтен вес припуска на захват из прибыли. |  |  |  |  | Масса отливки |  |  | 610 | Учтен вес припуска на захват из прибыли.
Масса литниковой системы |  |  |  | 180 | [5 empty] | Масса литниковой системы |  |  | 81 | [5 empty] | Металлозавалка |  |  | 167 | [5 empty] | Масса литниковой системы |  |  | 95 | [5 empty] | Масса литниковой системы |  |  | 95 | [5 empty] | Масса литниковой системы |  |  |  | 74 | [5 empty] | Масса прибыли |  |  | 31 | [5 empty] | Масса прибыли |  |  | 172
Норма расхода |  |  |  | 3115 |  | Предусмотреть запас 250 кг. |  |  |  | Норма расхода |  |  | 830 | [14 empty] | Норма расхода |  |  | 945 | [5 empty] | Норма расхода |  |  | 695 | [5 empty] | Норма расхода |  |  |  | 1745 | [5 empty] | Масса литниковой системы |  |  | 10 | [5 empty] | Масса литниковой системы |  |  | 75
Металлозавалка |  |  |  | 3240 | [5 empty] | Металлозавалка |  |  | 864 | [14 empty] | Металлозавалка |  |  | 983 | [5 empty] | Металлозавалка |  |  | 723 | [5 empty] | Металлозавалка |  |  |  | 1815 | [5 empty] | Норма расхода |  |  | 246 | [5 empty] | Норма расхода |  |  | 685
[56 empty] | Металлозавалка |  |  | 256 | [5 empty] | Металлозавалка |  |  | 713
|  |  |  | Ø 1410 | [9 empty] | 1. | В конусе формы сделать | [33 empty] | Ø 445
изнутри наколы на 3/4 высоты
|  |  |  | Ø 1100 | [10 empty] | конуса;
[14 empty] | 2. | Никель и цинк в металле держать
[15 empty] | на верхнем пределе; | [36 empty] | 415
320
|  |  |  | Ø 1180 | [9 empty] | 3. | Заливать форму через литниковую
[15 empty] | систему до середины прибыли, | [32 empty] | Ø 310
|  |  |  | ( 1190 ) | [10 empty] | затем остатки металла залить в
370 | [14 empty] | прибыль до полного её заполнения.
( 340 ) | [49 empty] | 250
150
Ø 1998
|  |  |  | ( 2000 ) | [42 empty] | ХХХХХХХХХХХХХХХХХХХХХХХХХХХХХХХХХХХХХХХХХХХХХХХХХХ
Ø 1090
Ø 2070
( 2020 )
[20 empty] | Формовочная смесь |  | СКЛ | [24 empty] | * При заливке предусмотреть запас металла 200кг.
[7 empty] | Страница 1 из 4 | [12 empty] | Усадка |  | 1,5 %
| Формовочная смесь |  |  | СКЛ | [6 empty] | Формовочная смесь |  | СКЛ | [6 empty] | Краска |  | ГБ | [6 empty] | Формовочная смесь |  | СКЛ | [6 empty] | Формовочная смесь |  | СКЛ | [6 empty] | Формовочная смесь |  |  | СКЛ
| Усадка |  |  | 1,5 % | [6 empty] | Усадка |  | 1,5 % | [6 empty] | Транспортировка по инструкции |  | 102.41.795 Альбом № 9 | [6 empty] | Усадка |  | 1,5 % | [6 empty] | Усадка |  | 1,5 % | [6 empty] | Усадка |  |  | 1,5 % | [6 empty] | Формовочная смесь |  | СКЛ | [6 empty] | Формовочная смесь |  | СКЛ
| Краска |  |  | ГБ | [6 empty] | Краска |  | ГБ | [6 empty] | Уход за прибылью |  | 25010.00168 | [6 empty] | Краска |  | ГБ | [6 empty] | Краска |  | ГБ | [6 empty] | Краска |  |  | ГБ | [6 empty] | Усадка |  | 1,5 % | [6 empty] | Усадка |  | 1,5 %
| Тип литниковой системы |  |  | 242.04.463 | -6 | [5 empty] | Тип литниковой системы |  | 242.04.463 | -1 | [5 empty] | Дата | Проверил | Дата |  | Руководитель |  |  |  |  | Тип литниковой системы |  | 242.04.463 | -2 | [5 empty] | Тип литниковой системы |  | 242.04.463 | -1 | [5 empty] | Тип литниковой системы |  |  | 242.04.464 | -3 | [5 empty] | Краска |  | ГБ | [6 empty] | Краска |  | ГБ
| Температура заливки |  |  | 1050-1090 | ° С | [5 empty] | Температура заливки |  | 1060-1080 | ° С |  |  |  |  | 2024-05-15 | [9 empty] | Температура заливки |  | 1050-1090 | ° С | [5 empty] | Температура заливки |  | 1050-1090 | ° С | [5 empty] | Температура заливки |  |  | 1060-1080 | ° С | [5 empty] | Тип литниковой системы |  | 242.04.463 | [6 empty] | Тип литниковой системы |  | 242.04.464 | -1
| Плавка по инструкции |  |  | 25010.00173 | [6 empty] | Плавка по инструкции |  | 25010.00174 | [6 empty] | Подпись | [8 empty] | Плавка по инструкции |  | 25010.00173 | [6 empty] | Плавка по инструкции |  | 25010.00173 | [6 empty] | Плавка по инструкции |  |  | 25010.00176 | [6 empty] | Температура заливки |  | 1050-1090 | ° С | [5 empty] | Температура заливки |  | 1080-1100 | ° С
| Заливка по инструкции |  |  | 25011.00008 | [6 empty] | Заливка по инструкции |  | 25011.00007 | [15 empty] | Заливка по инструкции |  | 25011.00007 | [6 empty] | Заливка по инструкции |  | 25011.00007 | [6 empty] | Заливка по инструкции |  |  | 25011.00007 | [6 empty] | Плавка по инструкции |  | 25010.00173 | [6 empty] | Плавка по инструкции |  | 25010.00176
| Транспортировка по инструкции |  |  | 102.41.797 Альбом № 9 | [6 empty] | Транспортировка по инструкции |  | 102.41.795 Альбом № 9 | [5 empty] | Наименование |  | Тарифная | Вид | Вид | Разряд | Норма времени |  |  |  | Транспортировка по инструкции |  | 102.41.795 Альбом № 9 | [6 empty] | Транспортировка по инструкции |  | 102.41.795 Альбом № 9 | [6 empty] | Транспортировка по инструкции |  |  | 102.41.795 Альбом № 9 | [6 empty] | Заливка по инструкции |  | 25011.00007 | [6 empty] | Заливка по инструкции |  | 25011.00007
| Уход за прибылью |  |  | 25010.00168 | [6 empty] | Уход за прибылью |  | 25010.00168 | [6 empty] | операции | сетка | нормы | работ |  | на 1 деталь (н/ч) |  |  |  | Уход за прибылью |  | 25010.00168 | [6 empty] | Уход за прибылью |  | 25010.00168 | [6 empty] | Уход за прибылью |  |  | 25010.00168 | [6 empty] | Транспортировка по инструкции |  | 102.41.795 Альбом № 9 | [6 empty] | Транспортировка по инструкции |  | 102.41.795 Альбом № 9
| Дата |  | Проверил | Дата |  | Руководитель |  |  |  |  | Дата | Проверил | Дата |  | Руководитель |  |  |  |  | Формовка, сборка | 40 | 1 | 20 | 3 | 1.621 |  |  |  | Дата | Проверил | Дата |  | Руководитель |  |  |  |  | Дата | Проверил | Дата |  | Руководитель |  |  |  |  | Дата |  | Проверил | Дата |  | Руководитель |  |  |  |  | Уход за прибылью |  | 25010.00168 | [6 empty] | Уход за прибылью |  | 25010.00168
2024-05-15 | [9 empty] | 2024-05-15 | [17 empty] | 2024-05-15 | [8 empty] | 2024-05-15 | [8 empty] | 2024-05-15 | [10 empty] | Дата | Проверил | Дата |  | Руководитель |  |  |  |  | Дата | Проверил | Дата |  | Руководитель
| Подпись | [9 empty] | Подпись | [17 empty] | Подпись | [8 empty] | Подпись | [8 empty] | Подпись | [8 empty] | 2024-05-15 | [8 empty] | 2024-05-15
[57 empty] | Подпись | [8 empty] | Подпись
Наименование |  |  | Тарифная | Вид | Вид | Разряд | Норма времени |  |  | Наименование |  | Тарифная | Вид | Вид | Разряд | Норма времени | [11 empty] | Наименование |  | Тарифная | Вид | Вид | Разряд | Норма времени |  |  | Наименование |  | Тарифная | Вид | Вид | Разряд | Норма времени |  |  | Наименование |  |  | Тарифная | Вид | Вид | Разряд | Норма времени
| операции |  | сетка | нормы | работ |  | на 1 деталь (н/ч) |  |  |  | операции | сетка | нормы | работ |  | на 1 деталь (н/ч) | [12 empty] | операции | сетка | нормы | работ |  | на 1 деталь (н/ч) |  |  |  | операции | сетка | нормы | работ |  | на 1 деталь (н/ч) |  |  |  | операции |  | сетка | нормы | работ |  | на 1 деталь (н/ч) |  |  | Наименование |  | Тарифная | Вид | Вид | Разряд | Норма времени |  |  | Наименование |  | Тарифная | Вид | Вид | Разряд | Норма времени
| Формовка, сборка |  | 40 | 1 | 20 | 3 | 31.554 |  | 98.72 |  | Формовка, сборка | 40 | 1 | 20 | 3 | 8.408 |  | 98.72 | [8 empty] | 98.72 |  | Формовка, сборка | 40 | 1 | 20 | 3 | 9.573 |  | 98.72 |  | Формовка, сборка | 40 | 1 | 20 | 3 | 7.04 |  | 98.72 |  | Формовка, сборка |  | 40 | 1 | 20 | 3 | 10.265 |  | 170 |  | операции | сетка | нормы | работ |  | на 1 деталь (н/ч) |  |  |  | операции | сетка | нормы | работ |  | на 1 деталь (н/ч)
[57 empty] | Формовка, сборка | 40 | 1 | 20 | 3 | 2.492 |  | 98.72 |  | Формовка, сборка | 40 | 1 | 20 | 3 | 6.939 |  | 98.72
|  | Чертеж | Литейная
| подп. | 15.00194 | 1
| подп. | 2102.4-01.01-002 | 1
| подп. | 1275.04.712-1 | 1
| подп. | 1268.04.613 | 1
| подп. | 1277.04.608 | 1
1277.04.608-1
| подп. | 1277.04.307 | 1
| клапан | 88-12628 | 1
| лежка | 8720.08.01 | 1
Пята

## Кольцо
Ф277-006
|  |  | Технологическая карта |  |  |  |  | ПТЦ | Размеры детали: |  | 1529.5
Заказ |  |  |  | 344502-004 |  | модель: | 1255.01.341 |  | Ø Внешн. | 1500 | 1169.5
Чертеж |  |  |  | 1255.01.341 |  |  |  |  | Ø Внутр. | 1200 | 105
Наименование |  |  |  | Кольцо среднее |  |  |  |  | Высота | 60 | 9.1
Количество деталей на заказ |  |  |  | 1 |  |  |  |  | Масса детали | 348
Материал |  |  |  | БрО8С12 |  |  | К.В.Т | 0.4657534
Масса детали |  |  |  | 340 |  |  | К.И.М. | 0.3126724 | плотность | 9.1 | 729.1652
Масса отливки |  |  |  | 730 |  |  |  |  | масса отливки | 725
Масса литниковой системы |  |  |  | 315.5
Норма расхода |  |  |  | 1045.5
Металлозавалка |  |  |  | 1087.4
| Размеры в скобках чистовые |  |  |  | Формовочный уклон: |  | 3 | мм.
104
( 60 )
1172
( 1200 )
1527
( 1500 )
* Использовать холодильники
| Формовочная смесь |  |  | СКЛ
| Усадка |  |  | 1,5 %
| Краска |  |  | ГБ
| Тип литниковой системы |  |  | Бобышки по внутреннему Ø |  |  | 8 шт.
| Температура заливки |  |  | 1050-1090 | ° С
| Плавка по инструкции |  |  | 25010.00173
| Заливка по инструкции |  |  | 25011.00007
| Транспортировка по инструкции |  |  | 102.41.795 Альбом № 9
| Уход за прибылью |  |  | 25010.00168
| Дата |  | Проверил | Дата |  | Руководитель
2024-05-15
Подпись
Наименование |  |  | Тарифная | Вид | Вид | Разряд | Норма времени
операции |  |  | сетка | нормы | работ |  | на 1 деталь (н/ч)
Формовка, сборка |  |  | 40 | 1 | 20 | 3 | 10.591 |  | 98.72
|  |  |  | 8-12 | Масса |  |  | литейная
чертеж | Ø Внешн. | Ø Внутр. | Высота | Масса д. | черная | жидкая | М/З | технология
1269.01.03 | 1240 | 890 | 105 | 224 | 530 | 782 | 813.3 | 1
1289.01.17 | 1660 | 1230 | 105 | 340 | 740 | 1076 | 1120 | 1
1244.04.432-1 | 1365 | 1040 | 105 | 260 | 550 | 802 | 834 | 1
1255.01.341 | 1550 | 1180 | 105 | 340 | 730 | 1045.5 | 1087.4 | 1
2019.423-24.002 | 2580 | 2200 | 150 |  |  | 2502 | 2603 | 1
1268.03.314 | 1040 | 775 | 95 | 124 | 315 | 515 | 540 | 1
1268.01.623 | 1010 | 405 | 100 | 295 | 590 | 890 | 926 | 1
1291.08.19
Ø
Ø

## Бандаж
Ф277-007
|  |  | Технологическая карта | [7 empty] | ПТЦ | Размеры детали: |  | Размеры модели:
| Заказ | [5 empty] | 344142-002 |  |  |  |  | Ø Внешн. | 1790 | Ø Внешн. | 1860 | 42 | 21
| Чертеж | [5 empty] | 1269.01.03 |  |  |  |  | Ø Внутр. | 1570 | Ø Внутр. | 1544 | 51 | 25.5
| Наименование | [5 empty] | Кольцо среднее |  |  |  |  | Высота | 216 | Высота | 260 | 41 | 20.5
| Количество деталей на заказ | [5 empty] | 1 |  |  |  |  | Масса детали | 941
| Материал | [5 empty] | БрА9Ж3Л |  |  | К.В.Т | 0.6070968
| Масса детали | [5 empty] | 941 |  |  | К.И.М. | 0.5021077 | плотность | 7.5
| Масса отливки | [5 empty] | 1550 |  |  |  |  | Отливка
| Масса прибыли | [10 empty] | Ø Внешн. | 1832
| Масса литниковой системы | [5 empty] | 252 |  |  |  |  | Ø Внутр. | 1534
| Норма расхода | [5 empty] | 1802 |  |  |  |  | Высота | 257
| Металлозавалка | [5 empty] | 1874.1 |  |  |  |  | масса отливки | 1550
| Размеры в скобках чистовые | [5 empty] | Формовочный уклон: |  | 3 | мм. |  | Прибыль
[12 empty] | Высота | 257
257
1:5
200
| 1:10 | [11 empty] | угол 60 гр.
|  | 20 | 1534 | ( 1570 ) | 1832 | 1790 | [6 empty] | катеты = вн.диам+1/2 ширины обода
257
( 216 )
Холодильники
| Формовочная смесь |  |  | СКЛ
| Краска |  |  | ГБ
| Тип литниковой системы |  |  | 242.04.461
| Температура заливки |  |  | 1050-1090
| Плавка по инструкции |  |  | 25010.00176
| Заливка по инструкции |  |  | 25011.00007
| Уход за прибылью |  |  | 25010.00168
| Усадка |  |  | 1,5 % |  | (по внутреннему диаметру 0,6%)
| Транспортировка по инструкции |  |  |  |  | 102.41.795 Альбом № 9
Дата |  |  | Проверил | Дата |  |  | Руководитель |  | Нормировщик
2024-05-15
Подпись
Наименование операции |  |  | Тарифная | Вид нормы |  | Вид |  | Разряд | Норма времени
|  |  | сетка |  |  | работ |  |  | на 1 деталь (н/ч)
Формовка, сборка |  |  | 40 | 1 |  | 20 |  | 3 | #DIV/0!
Ø
Ø

## Сухарь
Ф277-010
|  |  | Технологическая карта |  |  |  |  | ПТЦ |  | Размеры сухаря:
Заказ |  |  |  | 344480-004 |  |  | Модель № | 134 |  | Ширина L1 | 355
Чертеж |  |  |  | 2701.35.09-1 | [5 empty] | Ширина L2 | 380
Наименование |  |  |  | Сухарь | [5 empty] | Толщина L4 | 83
Количество деталей на заказ |  |  |  | 4 | [5 empty] | Толщина L5 | 170
Материал |  |  |  | БрА9Ж3Л |  |  | К.В.Т | 0.357631 |  | Толщина L6 | 190
Масса детали |  |  |  | 157 |  |  | К.И.М. | 0.2205056 |  | Толщина L12 | 202.5
Масса отливки |  |  |  | 439 | [5 empty] | Длина h2 | 1060
Масса прибыли |  |  |  | 247 | [5 empty] | Размеры прибыли:
Норма расхода |  |  |  | 685 | [5 empty] | Толщина L7 | 180
Металлозавалка |  |  |  | 712 | [5 empty] | Толщина L8 | 260
[10 empty] | Ширина L3 | 450
[10 empty] | Высота h1 | 390
[6 empty] | Размеры: |  |  |  | Плотность | 7.5
[7 empty] | модели | отливки
[6 empty] | L1 | 355 | 350 |  | Масса вручную | 157
[6 empty] | L4 | 83 | 82
[6 empty] | L12 | 202.5 | 199 |  | Холодильник
[6 empty] | h2 | 1060 | 1044
прибыль:
[6 empty] | L8 | 260 | 256 |  | Расчет массы отливки по размерам модели. Без учета усадки
[6 empty] | L3 | 450 | 443 |  | Утвердил Котов 25.10.23 (чтобы не переписывать расчетный файл.)
[6 empty] | h1 | 390 | 384 |  | Высота прибыли расчетная.
* Использовать холодильники
| Формовочная смесь |  |  | СКЛ
| Усадка |  |  | 1,5 %
| Краска |  |  | ГБ
| Температура заливки |  |  | 1080-1100 | ° С
| Сушка форм по инструкции |  |  | 25015.00013
| Плавка по инструкции |  |  | 25010.00176
| Заливка по инструкции |  |  | 25011.00007
| Уход за прибылью |  |  | 25010.00168
| Транспортировка по инструкции |  |  | 102.41.795 Альбом № 9
| Дата |  | Проверил | Дата |  | Руководитель
2024-05-15
Подпись
Наименование |  |  | Тарифная | Вид | Вид | Разряд | Норма времени
| операции |  | сетка | нормы | работ |  | на 1 деталь (н/ч)
| Формовка, сборка |  | 40 | 1 | 20 | 3 | 4.029
170
200
№ | H | h1 | h2 | L1 | L2 | L3 | L4 | L5 | L6 | L7 | L8 | L9 | L10 | L11 |  | Чертеж
1 | 2 | 3 | 4 | 5 | 6 | 7 | 8 | 9 | 10 | 11 | 12 | 13 | 14 | 15 |  | 16
Деревянные модели сухарей
Номер модели | Высота, Н | Высота прибыли, h1 | Высота модели, h2 | Ширина, L1 | Ширина, L2 | Ширина, L3 | Толщина, L4 | Толщина, L5 | Толщина, L6 | Толщина, L7 | Толщина, L8 | Толщина, L9 | Толщина, L10 | Толщина, L11 | Толщина, L12 | Чертеж
125 | 890 | 255 | 635 | 243 | 260 | 310 | 30 | 55 | 63 | 100 | 160 | 90 | 220 | 180 | 106 | 8915.28.074 | 110 | 65.65 | 175.65 | 182.676
126 | 895 | 250 | 645 | 245 | 260 | 310 | 30 | 60 | 65 | 100 | 170 | 90 | 220 | 180 | 110 |  | 110 | 65.65 | 175.65 | 182.676
127 | 1840 | 510 | 1330 | 440 | 455 | 555 | 80 | 155 | 165 | 240 | 340 | 170 | 540 | 500 | 234 |  | 874.6 | 507.1 | 1381.7 | 1436.968
128 | 1670 | 420 | 1250 | 425 | 440 | 520 | 45 | 90 | 95 | 155 | 260 | 145 | 420 | 420 | 240 |  | 690 | 489 | 1179 | 1226.16
129 | 1170 | 320 | 850 | 315 | 330 | 390 | 60 | 90 | 100 | 140 | 220 | 120 | 290 | 280 | 164 |  | 1 | 1 | 1 | 1
130 | 1150 | 350 | 800 | 300 | 310 | 390 | 15 | 95 | 100 | 115 | 190 | 120 | 260 | 255 | 152.5 |  | 228 | 160 | 388 | 403.52
131 | 1075 | 330 | 745 | 260 | 270 | 335 | 55 | 75 | 85 | 150 | 220 | 100 | 260 | 230 | 129 |  | 170 | 121.22 | 291.22 | 302.8688
132 | 1045 | 330 | 715 | 325 | 340 | 410 | 75 | 105 | 105 | 180 | 240 | 125 | 175 | 160 | 0 |  | 1 | 1 | 1 | 1
133 | 1350 | 370 | 980 | 340 | 355 | 420 | 65 | 110 | 115 | 160 | 250 | 140 | 350 | 300 | 197.5 |  | 385.9 | 214.2 | 600.1 | 624.104
134 | 1450 | 390 | 1060 | 355 | 380 | 450 | 83 | 170 | 190 | 180 | 260 | 150 | 350 | 320 | 202.5 |  | 438.3 | 246.3 | 684.6 | 711.984
135 | 1350 | 380 | 970 | 340 | 360 | 430 | 63 | 108 | 118 | 158 | 248 | 130 | 350 | 320 | 168 |  | 349 | 209.7 | 558.7 | 581.048
136 | 1280 | 380 | 900 | 405 | 420 | 500 | 35 | 65 | 75 | 130 | 200 | 130 | 310 | 250 | 164 |  | 329 | 213 | 542 | 563.68
137 | 1770 | 470 | 1300 | 480 | 500 | 555 | 100 | 160 | 170 | 310 | 430 | 160 | 400 | 400 | 177.5 |  | 937.6 | 563.4 | 1501 | 1561.04
TRUE | 1080-1100

## Болваны
TRUE | [21 empty] | Оснастка |  | Масса
|  | Формовка |  | Столбики | [8 empty] | Стационарный кокиль | [8 empty] | Другие виды болванов. |  |  | Стационарный кокиль + ц/б кокиль | [10 empty] | Ц/Б + ц/б кокиль
[9 empty] | ф277-008 | [11 empty] | ф277-008 | [11 empty] | ф277-008 | [10 empty] | ф277-008
|  | Технологическая карта | [6 empty] | ПТЦ | Размеры | Размеры |  | Технологическая карта | [7 empty] | ПТЦ | Размеры |  | Размеры |  | Технологическая карта | [6 empty] | ПТЦ | Размеры | Размеры |  | Технологическая карта | [6 empty] | ПТЦ | Размеры | Размеры
|  | Заказ |  |  |  | 363010-012 |  |  |  | детали: | литейн.зг: |  | Заказ |  |  |  | 344569-004 |  |  |  |  | детали: |  | литейн.зг: |  | Заказ |  |  |  | 344296-003 |  |  |  | детали: | лит..зг 1: |  | Заказ |  |  |  | 344503-004 |  |  |  | детали: | лит..зг 1:
|  | Чертеж |  |  |  | РЧЗ 2301.17.718 |  |  |  | 0 | 0 |  | Чертеж |  |  |  | 84х85х105 | [6 empty] | 0 |  | Чертеж |  |  |  | 145х90х350 |  |  |  | 0 | 0 |  | Чертеж |  |  |  | 170х60х200 |  |  |  | 0 | 0
|  | Наименование |  |  |  | Заготовка втулки |  |  |  | 240 | 250 |  | Наименование |  |  |  | Заготовка |  |  |  |  | 120 |  | 141.9 |  | Наименование |  |  |  | Втулка |  |  |  | 435 | 138 |  | Наименование |  |  |  | Втулка |  |  |  | 150 | 188.3333
|  | Количество деталей на заказ |  |  |  | 8 |  |  |  | 0 | 0 |  | Количество деталей на заказ |  |  |  | 1 |  |  |  |  | 0 |  | 0 |  | Количество деталей на заказ |  |  |  | 1 |  |  |  | 0 | 0 |  | Количество деталей на заказ |  |  |  | 5 |  |  |  | 0 | 0
|  | Материал |  |  |  | БрО5Ц5С5 |  | К.В.Т | 0.4979178 |  | 0 |  | Материал |  |  |  | БрО6Ц6С3 |  |  | К.В.Т | 0.3526316 |  |  | 0 |  | Материал |  |  |  | БрА10Ж4Н4Л |  | К.В.Т | 6.349206 |  | 0 |  | Материал |  |  |  | БрА10Ж3Мц2 |  | К.В.Т | 0.5724138 | 0 | 0
|  | Масса детали |  |  |  | 24.2 |  | К.И.М. | 0.3205364 | 60 | 223 |  | Масса детали |  |  |  | 6.7 |  |  | К.И.М. | 0.1398747 | 105 |  | 270 |  | Масса детали |  |  |  | 400 |  | К.И.М. | 1.342282 | 345 | 540 |  | Масса детали |  |  |  | 33.2 |  | К.И.М. | 0.3976048 | 250 | 555
|  | Масса отливки |  |  |  | 97.2048 |  |  |  | 8.88 | 8.88 |  | Масса отливки |  |  |  | 38 |  |  |  |  | 8.88 |  | 8.88 |  | Масса отливки |  |  |  | 63 |  |  |  | 7.8 | 7.8 |  | Масса отливки |  |  |  | 116 |  |  |  | 7.5 | 7.5
|  | Масса отливки на 1 дет. |  |  |  | 48.6024 |  |  |  | 24.1033 | 97.2048 |  | Масса отливки на 1 дет. |  |  |  | 19 |  |  |  |  | 10.5452 |  | 37.91678 |  | Масса отливки на 1 дет. |  |  |  | 63 |  |  |  | 399.9283 | 62.9994 |  | Масса отливки на 1 дет. |  |  |  | 58 |  |  |  | 33.13398 | 115.9574
|  | Норма расхода |  |  |  | 145.1893 | [6 empty] | Норма расхода |  |  |  | 92.2 |  |  |  |  | 6.7 |  |  |  | Норма расхода |  |  |  | 286 | [6 empty] | Норма расхода |  |  |  | 160
|  | Норма расхода на 1 дет. |  |  |  | 72.59467 |  |  |  |  | Размеры |  | Норма расхода на 1 дет. |  |  |  | 46.1 | [6 empty] | Размеры |  | Норма расхода на 1 дет. |  |  |  | 286 | [6 empty] | Норма расхода на 1 дет. |  |  |  | 80
|  | Металлозавалка |  |  |  | 150.9969 |  |  |  |  | отливки |  | Металлозавалка |  |  |  | 95.8 |  |  |  |  | 137.5 |  | кокиля: |  | Металлозавалка |  |  |  | 298 |  |  |  | 200 | Размеры |  | Металлозавалка |  |  |  | 167 |  |  |  |  | Размеры
|  | Металлозавалка на 1 дет. |  |  |  | 75.49845 |  |  |  | ср. диам | 252 |  | Металлозавалка на 1 дет. |  |  |  | 47.9 |  |  |  |  | 146.3 |  | 0 |  | Металлозавалка на 1 дет. |  |  |  | 298 |  |  |  | 226 | стац.кок. : |  | Металлозавалка на 1 дет. |  |  |  | 83.5 |  |  |  | 180 | стац.кок. :
|  | Количество деталей в отливке |  |  |  | 2 |  |  |  | длина | 223 |  | Количество деталей в отливке |  |  |  | 2 |  |  |  |  | #N/A |  | 141.9 |  | Количество деталей в отливке |  |  |  | 1 |  |  |  | 213 | 0 |  | Количество деталей в отливке |  |  |  | 2 |  |  |  | 196.6667 | 0
|  | Размеры в скобках чистовые | [7 empty] | Форм.уклон | 2 |  | Размеры в скобках чистовые | [8 empty] | 141.9 |  | 0 |  | Размеры в скобках чистовые | [7 empty] | 213 | 213 |  | Размеры в скобках чистовые | [7 empty] | 188.3333 | 188.3333
|  | Максимальное количество деталей в отливке: 2, L= |  |  |  |  | 210 |  |  | прип.мех.обр | 3.5 |  | Максимальное количество деталей в отливке: 2, L= | [6 empty] | 270 |  |  |  | 0 |  | Максимальное количество деталей в отливке: 1, L= | [5 empty] | 390 |  |  | 0 |  | Максимальное количество деталей в отливке: 2, L= | [5 empty] | 555 |  |  | 0
[11 empty] | прибыль | [10 empty] | 265 |  | 265 | [10 empty] | 0 | [10 empty] | 0
[10 empty] | уклон | 4 | [10 empty] | заливать: |  | 8.88 | [9 empty] | 780 | 780 | [9 empty] | 500 | 500
[10 empty] | ср.диам | 258 | [12 empty] | 37.21461 | [10 empty] | 7.8 | [10 empty] | 7.5
|  | Ø | 246 | [6 empty] | Высота | 100 |  | Ø | 135.4375 | [11 empty] | Ø | 197 | [7 empty] | 216.7895 |  | Ø | 177.3 | [7 empty] | 104.4661
|  |  | ( 240 ) | [7 empty] | 8.88 |  |  | ( 120 ) | [7 empty] | ПРИБЫЛЬ |  | 242.71.642 |  |  | ( 435 ) | [10 empty] | ( 150 )
[11 empty] | 145.1893 | [10 empty] | 1/2 прибыли | FALSE | [11 empty] | Размеры | [10 empty] | Размеры
[6 empty] | 219.655 |  | 99 | [8 empty] | 270 | [6 empty] | Размеры | [5 empty] | 1024.4 |  |  |  | 205 | ц/б кок. : | [5 empty] | 753.525 |  |  |  | 182.5 | ц/б кок. :
[6 empty] | ( 60 ) |  |  |  | Длина заготовки | [6 empty] | ( 105 ) |  |  |  |  | 170 |  | прибыли: | [5 empty] | ( 345 ) |  |  |  | 209.3333 | 0 | [5 empty] | ( 250 ) |  |  |  | 191.3333 | 0
[10 empty] | дл. детали | 60 | [5 empty] | длина на 1 дет. |  |  | 145 |  | 200 |  | 0 | [5 empty] | длина на 1 дет. |  | 380 |  | 207.1667 | 207.1667 | [5 empty] | длина на 1 дет. |  | 285 |  | 186.9167 | 186.9167
[6 empty] | длина на 1 дет. |  | 110 |  | кол-во дет. | 2 | [10 empty] | 185 |  | 185 | [10 empty] | 0 | [10 empty] | 0
| Технологические указания | [8 empty] | рез. | 20 | Технологические указания | [11 empty] | 0 | Технологические указания | [9 empty] | 0 | Технологические указания | [9 empty] | 0
|  | Плавка по инструкции |  |  |  | 25010.00174 |  |  |  | захват | 50 |  | Оснастка |  | Диаметр | Длина | Чертеж |  |  | Дет. | Заявка |  |  | 0 |  | Оснастка |  | Диаметр | Длина | Чертеж / Деталь |  |  | Заявка | 260 | 260 |  | Оснастка |  | Диаметр | Длина | Чертеж / Деталь |  |  | Заявка | 265 | 265
|  | Заливка по инструкции |  |  |  | 25012.00011 |  |  |  |  | 210 |  | Кокиль |  | 137.5 | 265 | 72.11868 - 16 |  |  |  |  | 230 |  | 230 |  | Кокиль |  | 200 | 780 | [5 empty] | 7.8 |  | Кокиль ц/б |  | 180 | 500 | 72.11870 - 17 |  |  |  |  | 7.5
|  | Температера металла |  |  |  |  | °C | [5 empty] | Прибыль |  |  |  | 242.71.642 | [6 empty] | 8.88 |  | Кокиль ц/б |  | 205 | 260 | 72.11870 - 27 |  |  |  |  | 68.3593 |  | Кокиль ц/б |  | 182.5 | 265 | 72.11870 - 18 |  |  |  |  | 54.53723
|  | Уход за прибылью |  |  |  | 25010.00168 | [6 empty] | Рабочая длина кокиля |  |  | 265 | [7 empty] | 54.90023 |  | Рабочая длина кокиля |  |  | 1040 |  |  |  |  | Масса жидк. | 285.1488 |  | Рабочая длина кокиля |  |  | 765 |  |  |  |  | Масса жидк. | 159.0034
|  | Усадка |  |  |  | 1.5% | [6 empty] | Плавка по инструкции |  |  |  | 25010.00174 |  |  |  |  | Половина |  | 27.45011 |  | Плавка по инструкции |  |  |  | 25010.00176 | [6 empty] | Плавка по инструкции |  |  |  | 25010.00176
|  | Смесь |  |  |  | СКЛ | [6 empty] | Заливка по инструкции |  |  |  | 25012.00011 |  |  |  |  | Всего |  | 92.11484 |  | Заливка по инструкции |  |  |  | 25012.00011 | [6 empty] | Заливка по инструкции |  |  |  | 25012.00011
|  | Краска |  |  |  | ГБ | [6 empty] | Транспортировка, чалка и кантовка | [12 empty] | Транспортировка, чалка и кантовка | [10 empty] | Транспортировка, чалка и кантовка
|  | Транспортировка, чалка и кантовка | [10 empty] | Отливка весом до 50 кг в коробках согласно альбому 9, с.1 | [8 empty] | Длина заготовки |  |  |  | Отливка весом до 50 кг в коробках согласно альбому 9, с.1 | [7 empty] | Длина заготовки |  |  | Отливка весом до 50 кг в коробках согласно альбому 9, с.1 | [7 empty] | Длина заготовки
|  | Отливка весом до 50 кг в коробках согласно альбому 9, с.1 | [10 empty] | Отливка весом более 50 кг по схеме №10241795 альбома 9 | [8 empty] | дл. детали |  | 105 |  | Отливка весом более 50 кг по схеме №10241795 альбома 9 | [7 empty] | дл. детали | 345 |  | Отливка весом более 50 кг по схеме №10241795 альбома 9 | [7 empty] | дл. детали | 250
|  | Отливка весом более 50 кг по схеме №10241795 альбома 9 | [9 empty] | эвм (дата) |  |  | проверил | дата | рук.группы | дата |  | нормировщик | дата | кол-во дет. |  | 2 |  | эвм (дата) |  | проверил | дата | рук.группы | дата | нормировщик | дата | кол-во дет. | 1 |  | эвм (дата) |  | проверил | дата | рук.группы | дата | нормировщик | дата | кол-во дет. | 2
|  | эвм (дата) |  | проверил | дата | рук.группы | дата | нормировщик | дата |  |  | 2024-05-15 |  |  | Ковалев |  | Котов |  |  |  |  | рез. |  | 10 | 2024-05-15 |  |  | Ковалев |  | Котов |  |  |  | рез. | 10 | 2024-05-15 |  |  | Ковалев |  | Котов |  |  |  | рез. | 10
| 2024-05-15 |  |  | Ковалев |  | Котов |  | Ковалев |  |  |  | Подпись | [9 empty] | захват |  | 40 |  | Подпись | [7 empty] | захват | 35 |  | Подпись | [7 empty] | захват | 35
|  | Подпись | [21 empty] | 270 | [10 empty] | 390 | [10 empty] | 555
[13 empty] | Примечания: | [11 empty] | Примечания:
|  | Наименов. |  | Тарифная | Вид | Вид | Разряд | Норма времени |  |  |  |  | #N/A
|  | операции |  | сетка | нормы | работы |  | на 1 деталь(н/ч)
|  | Формовка, |  | 40 | 1 | 20 | 3 | 0.576
сборка
1.1523575
119.5031
[13 empty] | № чертежа | Ø пос. мм | Внутр.Ø (низ), мм | Внутр.Ø (верх), мм | Внутр.Ø (средн.), мм |  | Высота, мм | Масса прибыли (БрА9Ж3Л), кг
[13 empty] | 242.71.642 | 200 ÷ 315 | 200 | 170 | 185 |  | 230 | 46.36843
[13 empty] | 242.71.636 | 250 ÷ 400 | 250 | 210 | 230 |  | 300 | 93.48201 | есть переходное кольцо на цб кокили с посадкой 360
[13 empty] | 242.71.639 | 350 ÷ 470 | 350 | 300 | 325 |  | 350 | 217.7639
[13 empty] | 102.56.451 | 430 ÷ 570 | 430 | 335 | 382.5 |  | 380 | 327.4897 | есть переходное кольцо на цб кокили с посадкой 470
[13 empty] | И-335 | 620 ÷ 760 | 620 | 360 | 490 |  | 525 | 742.5105
[13 empty] | 15.001137 | 805 ÷ 925 | 805 | 624 | 714.5 |  | 305 | 917.1818
-------------
± 5
± 5
± 5
±2
± 5
± 5
± 5
±2
± 5
± 5
± 5
±2
± 5
± 5
± 5
± 5
± 5
± 5
± 5
± 5
± 5
±2
± 5
± 5

## Данные
Заливка в Песчаные формы |  |  | Температура |  | Плавка инструкция | Заливка инструкция | тип литниковой системы |  |  |  | Планки деревянные обычные (размеры в скобках - это размеры основы, на которую набили утолщение) | [13 empty] | Центробежка. Прямые втулки.
| 0-15 | 16-40 | Более 40 | Более 50 |  | До 1,9т. |  |  |  |  | Номер планки | Высота, Н | Высота прибыли, h1 | Высота модели, h2 | Ширина, L1 | Ширина, L2 | Ширина, L3 | Толщина, L4 | Толщина, L5 | Толщина, L6 | Примечание |  |  |  | 0 | Изложницы без бурта | 0 | 0 | 0 | 0 | 0 | 0 | 0 | 0 | 0 |  |  | Изложницы с буртом | [6 empty] | Стационарные болваны
БрО8С12 | 1050-1090 | 1050-1090 | 1050-1090 | 1050-1090 | 25010.00173 | 25011.00007 | 242.04.462 | 9.1 |  |  | б/н (Арконик) | 480 | 100 | 380 | 1720 | 1740 | 1760 | 26 | 40 | 65 | новая модель для Арконик, изготовитель: МЦ Гарант |  |  |  | 0 | Dвн (внутренний) | L (длина) | Dпос (посадочный) | Dц (посадка на ц/б машину) | Инв. Номер | Старый присвоенный номер | 0 | 0 | 0 | 0 | Ø посадки | № чертежа | D1 | D (внутренний) | L (длина) | L1 | Dпос (посадочный) | Dц (посадка на ц/б машину) | Номер чертежа | Д1 | Д2 | Н | Д. Пос | Примечания | диам нар | вес кокиля | № чертежа | Кол-во
БрО8С21 | 1060-1080 | 1060-1080 | 1060-1080 | 1060-1080 | 25010.00173 | 25011.00008 | 242.04.462 | 9.3 |  |  | 5 | 730 | 270 | 460 | 100 | 110 | 166 | 115 | 125 | 180 | 0 |  |  |  | 0 | 55 | 245 | 140 | 115 | 7211867 | 7260001 | 0 | 0 | 0 | 0 | 140 | 72.11876 | 132 | 85 | 200 | 155 | 185 | 320 | 7221712 - 7 | 800 | 825 | 550 | 920 | 0 | 0 | 0 | 0 | 0
БрО10Ф1 | 1060-1080 | 1060-1080 | 1060-1080 | 1060-1080 | 25010.00172 |  | FALSE | 8.88 |  |  | 3 | 750 | 280 | 470 | 130 | 140 | 200 | 105 | 110 | 175 | 0 |  |  |  | 0 | 55 | 245 | 140 | 115 | 7211867 | 7260001 | 0 | 0 | 0 | 0 | 185 | 72.11877 | 110 | 92.5 | 200 | 155 | 185 | 320 | 7221712 - 12 | 650 | 670 | 860 | 775 | 0 | 0 | 0 | 0 | 0
БрО10Ц2С2 | 1060-1090 | 1060-1090 | 1060-1090 | 1060-1090 | 25010.00175 |  | 242.04.463 | 8.7 |  |  | 61 | 590 | 100 | 490 | 270 | 285 | 310 | 25 | 33 | 75 | 0 |  |  |  | 0 | 55 | 245 | 140 | 115 | 7211867 | 7260001 | 0 | 0 | 0 | 0 | 285 | 72.11878 | 115 | 100 | 200 | 155 | 185 | 320 | 10248728 - 2 | 510 | 530 | 330 | 566 | Н.Н.-29.11.2021 | 0 | 0 | 0 | 0
G-CuPb15Sn7 | 1060-1090 | 1060-1090 | 1060-1090 | 1060-1090 | 25010.00173 |  | 242.04.462 | 9.2 |  |  | 23 | 590 | 100 | 490 | 420 | 432 | 455 | 90 | 100 | 140 | модель нашита (L4=25 L5=35 L6=75) |  |  |  | 0 | 55 | 245 | 140 | 115 | 7211867 | 7260001 | 0 | 0 | 0 | 0 | 312 | 72.10092 | 115 | 105 | 200 | 155 | 185 | 320 | 10248728 - 2 | 480 | 510 | 1100 | 566 | есть нарощалки на низ кокиля Ø470х120, на верх кокиля Ø440х360 ВолгаСтальПроект | 650 | 1750 | 102.56.452 | 0
БрО4Ц4С17 | 1060-1090 | 1060-1090 | 1060-1090 | 1060-1090 | 25010.00003 |  | 242.04.463 | 9.2 |  |  | 25 | 670 | 150 | 520 | 150 | 157 | 190 | 65 | 77 | 135 | 0 |  |  |  | 0 | 57.5 | 245 | 140 | 115 | 7211867-1а | 0 | 0 | 0 | 0 | 0 | 375 | 72.11879 | 135 | 115 | 203 | 160 | 185 | 320 | 7221712 - 10 | 430 | 450 | 1250 | 566 | есть нарощалки на верх Ø480х330, Ø515х85*, Ø500х62*, Ø600х150* *- изготовлены под совместное применение (РЧЗ 34.2020.09.04,-1,-2), з-з ОНСС | 650 | 1750 | 102.56.452 | расточили с 427/445 в июне 2020
БрО10С10 | 1060-1090 | 1060-1090 | 1060-1090 | 1060-1090 | 25010.00173 |  | 242.04.462 | 9.1 |  |  | 64 | 600 | 75 | 525 | 200 | 215 | 235 | 20 | 26 | 60 | 0 |  |  |  | 0 | 57.5 | 245 | 140 | 115 | 7211867-1а | 0 | 0 | 0 | 0 | 0 | 339 | 72.10072 | 160 | 117.5 | 200 | 150 | 285 | 320 | 24271231 - 1 | 370 | 400 | 800 | 470 | 0 | 610 | 1300 | 242.71.638 | 0
БрО5Ц5С5 | 1060-1080 | 1060-1080 | 1060-1080 | 1060-1080 | 25010.00174 |  | FALSE | 8.88 |  |  | 84 | 680 | 135 | 545 | 200 | 212 | 250 | 78 | 80 | 135 | модель нашита (L4=30 L5=35 L6=90) |  |  |  | 0 | 60 | 245 | 140 | 115 | 7211867-1 | 0 | 0 | 0 | 0 | 0 | 360 | 72.44782 | 140 | 120 | 200 | 155 | 185 | 320 | 7248484 - 2 | 350 | 356 | 560 | 400 | Из цб кокиля Приварили, разрезали июль 2021 | 0 | 0 | 0 | 0
БрО6Ц6С3 | 1060-1080 | 1060-1080 | 1060-1080 | 1060-1080 | 25010.00174 |  | FALSE | 8.88 |  |  | 141 | 710 | 150 | 560 | 1880 | 1900 | 1920 | 43 | 60 | 90 | не нашивать - Костерин 11.09.2020 |  |  |  | 0 | 60 | 245 | 140 | 115 | 7211867-1 | 0 | 0 | 0 | 0 | 0 | 400 | 72.47359 | 183 | 130 | 200 | 150 | 285 | 320 | 7249554 - 7 | 330 | 370 | 850 | 470 | 0 | 610 | 1300 | 242.71.638 | 0
БрА11Ж6Н6 | 1080-1100 | 1080-1100 | 1080-1100 | 1080-1100 | 25010.00176 |  | 242.04.464 | 8.1 |  |  | 97 | 680 | 110 | 570 | 295 | 305 | 355 | 27 | 38 | 60 | 0 |  |  |  | 0 | 60 | 245 | 140 | 115 | 7211867-1 | 0 | 0 | 0 | 0 | 0 | 420 | 72.47360 | 150 | 135 | 193 | 150 | 185 | 320 | 7248484 - 3 | 325 | 370 | 1000 | 470 | 0 | 610 | 1400 | 242.71.638-1 | 0
БрА10Ж4Н4Л | 1080-1100 | 1080-1100 | 1080-1100 | 1080-1100 | 25010.00176 |  | 242.04.464 | 7.8 |  |  | 53 | 690 | 110 | 580 | 235 | 247 | 265 | 64 | 74 | 120 | модель нашита (L1=218 L2=229 L3=247 L4=27 L5=40 L6=80) |  |  |  | 0 | 60 | 245 | 140 | 115 | 7211867-1 | 0 | 0 | 0 | 0 | 0 | 450 | 72.47369 | 180 | 135 | 200 | 150 | 285 | 320 | 7249554 - 7 | 310 | 330 | 800 | 400 | Внутри раковины, не используется | 0 | 0 | 0 | 0
БрА9Ж4Н4Мц1 | 1080-1100 | 1080-1100 | 1080-1100 | 1080-1100 | 25010.00176 |  | 242.04.464 | 7.8 |  |  | 113 | 735 | 150 | 585 | 115 | 120 | 160 | 70 | 75 | 140 | модель нашита (L4=44 L5=50 L6=100) |  |  |  | 0 | 60 | 245 | 140 | 115 | 7211867-1 | 0 | 0 | 0 | 0 | 0 | 470 | 72.47379 | 220 | 135 | 320 | 260 | 285 | 320 | 10256072 - 2 | 330 | 330 | 240 | 0 | 0 | 0 | 0 | 0 | 0
БрА9Мц2Л | 1080-1100 | 1080-1100 | 1080-1100 | 1080-1100 | 25010.00176 |  | 242.04.464 | 7.6 |  |  | 96 | 735 | 150 | 585 | 185 | 195 | 235 | 37 | 45 | 115 | 0 |  |  |  | 0 | 60 | 245 | 140 | 115 | 7211867-1 | 0 | 0 | 0 | 0 | 0 | 500 | 72.47389 | 226 | 140 | 265 | 203 | 285 | 320 | 10252602 - 3 | 275 | 290 | 800 | 315 | Большая трещина | 0 | 0 | 0 | 0
ЛЦ23А6Ж3Мц2 | 1020-1060 | 1020-1060 | 1020-1060 | 1020-1060 | 25010.00177 |  | 242.04.463 | 8.5 |  |  | 50 | 690 | 100 | 590 | 227 | 240 | 270 | 28 | 38 | 80 | 0 |  |  |  | 0 | 60 | 245 | 140 | 115 | 7211867-1 | 0 | 0 | 0 | 0 | 0 | 520 | 72.47399 | 160 | 142.5 | 200 | 150 | 285 | 320 | 10249335 - 3 | 250 | 270 | 800 | 400 | 0 | 450 | 600 | 242.71.635 | 0
БрАЖМц10-3-1,5 | 1100-1150 | 1080-1100 | 1060-1080 | 1070-1100 | 25010.00176 |  | 242.04.464 | 7.5 |  |  | 49 | 780 | 190 | 590 | 265 | 270 | 320 | 50 | 60 | 140 | модель нашита (L4=45 L5=55 L6=135) +2 бурта |  |  |  | 0 | 60 | 245 | 140 | 115 | 7211867-1 | 0 | 0 | 0 | 0 | 0 | 550 | 72.47408 | 161 | 145 | 200 | 150 | 285 | 320 | 10249335 - 3 | 250 | 270 | 800 | 400 | есть нарощалка Ø340х250 | 450 | 600 | 242.71.635 | 0
БрА10Ж3Мц2 | 1100-1150 | 1080-1100 | 1060-1080 | 1070-1100 | 25010.00176 |  | 242.04.464 | 7.5 |  |  | 52 | 690 | 100 | 590 | 272 | 285 | 295 | 125 | 130 | 175 | модель нашита (L4=27 L5=35 L6=100) |  |  |  | 0 | 60 | 242 | 140 | 115 | 7211867-1 | 0 | 0 | 0 | 0 | 0 | 570 | 72.47418 | 161 | 145 | 200 | 148 | 285 | 320 | 10249335 - 3 | 240 | 250 | 800 | 315 | переточен с 220/230 Большая трещина | 0 | Костерин С.П. 22.03.2021 | 0 | Ковалев
БрА9Ж3Л | 1100-1150 | 1080-1100 | 1060-1080 | 1070-1100 | 25010.00176 |  | 242.04.464 | 7.5 |  |  | 83 | 715 | 120 | 595 | 280 | 290 | 325 | 32 | 41 | 95 | 0 |  |  |  | 0 | 62.5 | 245 | 140 | 115 | 7211867-2 | 0 | 0 | 0 | 0 | 0 | 610 | 72.47427 | 160 | 145 | 200 | 150 | 285 | 320 | 10249335 - 3 | 220 | 235 | 420 | 305 | 0 | 0 | 0 | 0 | 0
БрАЖ9-4 | 1100-1150 | 1080-1100 | 1060-1080 | 1070-1100 | 25010.00176 |  | 242.04.464 | 7.5 |  |  | 80 | 755 | 150 | 605 | 160 | 175 | 210 | 52 | 60 | 115 | модель нашита (L4=35 L5=42 L6=100) |  |  |  | 0 | 62.5 | 245 | 140 | 115 | 7211867-2 | 0 | 0 | 0 | 0 | 0 | 640 | 72.47435 | 181 | 150 | 200 | 147 | 285 | 320 | 10249335 - 5 | 200 | 213 | 400 | 310 | 0 | 0 | 0 | 0 | 0
ЛЦ38Мц2С2 | 1000-1020 | 980-1000 | 940-980 | 940-980 | 25010.00178 |  | 242.04.463 | 8.5 |  |  | 95 | 825 | 220 | 605 | 325 | 340 | 385 | 55 | 65 | 140 | 0 |  |  |  | 0 | 62.5 | 240 | 140 | 115 | 7211867-2 | 0 | 0 | 0 | 0 | 0 | 670 | 72.47464 | 180 | 157.5 | 200 | 143 | 285 | 320 | 7248636 - 2 | 200 | 226 | 780 | 315 | есть нарощалки Ø260х410, Ø220/230х465 (5694.392.0105) | 350 | 245 | 102.46.285-3 | 0
ЛЦ40Мц3А | 1000-1020 | 980-1000 | 940-980 | 940-980 | 25010.00181 |  | 242.04.463 | 8.5 |  |  | 30 | 745 | 130 | 615 | 295 | 305 | 340 | 30 | 40 | 95 | 0 |  |  |  | 0 | 65 | 245 | 140 | 115 | 7211867-3 | 0 | 0 | 0 | 0 | 0 | 700 | 72.47452 | 182 | 160 | 200 | 145 | 285 | 320 | 7248636 - 2 | 195 | 213 | 785 | 310 | 0 | 450 | 680 | 242.71.012 | Ковалев
СЧ15 | 1320-1340 | 1320-1340 | 1320-1340 | 1320-1340 | 250010.00001 |  | 1 Стояк | 7 |  |  | б/н (АГВЕРС) | 825 | 205 | 620 | 1300 | 1325 | 1335 | 65 | 75 | 130 | новая модель для заказа 341684-004 |  |  |  | 0 | 65 | 245 | 140 | 115 | 7211867-3 | 0 | 0 | 0 | 0 | 0 | 743 |  | 250 | 160 | 380 | 295 | 285 | 320 | 7245980 - 01 | 170 | 177 | 400 | 0 | 0 | 0 | 0 | 102.46.285-1 | 0
СЧ20 | 1320-1340 | 1320-1340 | 1320-1340 | 1320-1340 | 250010.00001 |  | 1 Стояк | 7.1 |  |  | 98 | 730 | 105 | 625 | 280 | 287 | 315 | 40 | 50 | 100 | модель нашита (L4=27 L5=37 L6=85) |  |  |  | 0 | 65 | 240 | 140 | 115 | 7211867-3 | 0 | 0 | 0 | 0 | 0 |  |  | 242 | 162.5 | 265 | 215 | 285 | 320 | 7226529 - 3 | 160 | 167 | 400 | 315 | 0 | 300 | 196 | 102.46.286-3 | 0
СЧ25 | 1320-1340 | 1320-1340 | 1320-1340 | 1320-1340 | 250010.00001 |  | 1 Стояк | 7.2 |  |  | 63 | 790 | 160 | 630 | 360 | 373 | 410 | 34 | 45 | 110 | 0 |  |  |  | 0 | 65 | 245 | 140 | 115 | 7211867-3 | 0 | 0 | 0 | 0 | 0 | Посадка крышки кокиля |  | 250 | 167.5 | 265 | 230 | 285 | 320 | 7249651 - 5 | 140 | 170 | 380 | 310 | 0 | 0 | 0 | 0 | 0
СЧ30 | 1320-1340 | 1320-1340 | 1320-1340 | 1320-1340 | 250010.00001 |  | 1 Стояк | 7.3 |  |  | 59 | 775 | 140 | 635 | 340 | 357 | 372 | 28 | 35 | 75 | 0 |  |  |  | 0 | 65 | 245 | 140 | 115 | 7211867-3 | 0 | 0 | 0 | 0 | 0 | прямого | с буртом | 248 | 167.5 | 265 | 230 | 285 | 320 | 7249651 - 5 | 140 | 170 | 675 | 310 | 0 | 320 | 360 | 34.01.2018.140.700 | 0
СЧ35 | 1320-1340 | 1320-1340 | 1320-1340 | 1320-1340 | 250010.00001 |  | 1 Стояк | 7.4 |  |  | 4 | 1185 | 545 | 640 | 223 | 230 | 345 | 173 | 185 | 305 | 0 |  |  |  | 0 | 67.5 | 243 | 140 | 115 | 7211867-4 | 0 | 0 | 0 | 0 | 0 | 700 | 375 | 250 | 170 | 265 | 230 | 285 | 320 | 7249651 - 5 | 140 | 150 | 380 | 315 | 0 | 300 | 230 | 102.46.286-1 | 0
[11 empty] | 76 | 765 | 125 | 640 | 235 | 252 | 290 | 27 | 37 | 90 | 0 |  |  |  | 0 | 67.5 | 245 | 140 | 115 | 7211867-4 | 0 | 0 | 0 | 0 | 0 |  |  | 250 | 170 | 265 | 235 | 285 | 320 | 7249651 - 5 | 135 | 145 | 330 | 295 | 0 | 295 | 0 | 0 | 0
| Прямые втулки | Буртовые втулки |  | 242.04.461 | 242.04.462 | 242.04.463 | 242.04.464 | 1 Стояк |  |  | 78 | 745 | 105 | 640 | 240 | 247 | 280 | 27 | 35 | 80 | 0 |  |  |  | 0 | 67.5 | 245 | 140 | 115 | 7211867-4 | 0 | 0 | 0 | 0 | 0 |  |  | 251 | 170 | 265 | 230 | 285 | 320 | 7249651 - 5 | 130 | 160 | 400 | 0 | 0 | 0 | 0 | 0 | 0
тип литника | 242.04.464-1 |  | 242.04.464 |  |  |  | 242.04.464-1 |  |  |  | б/н | 890 | 250 | 640 | 240 | 240 | 260 | 104 | 104 | 160 | с 19.09.2017 |  |  |  | 0 | 67.5 | 245 | 140 | 115 | 7211867-4 | 0 | 0 | 0 | 0 | Конусность 1:50 |  |  | 250 | 170 | 265 | 230 | 285 | 320 | 7249651 - 5 | 125 | 125 | 400 | 0 | нет кокиля | 270 | 85 | 72.11.802 | 0
Масса литника | 43.88 |  |  |  | #N/A | #N/A | 43.88146 | 3.332882 |  |  | 89 | 760 | 120 | 640 | 275 | 285 | 310 | 37 | 45 | 190 | модель нашита (L4=32 L5=40 L6=185) |  |  |  | 0 | 67.5 | 245 | 140 | 115 | 7211867-4 | 0 | 0 | 0 | 0 | 0 |  |  | 250 | 170 | 265 | 230 | 285 | 320 | 7249651 - 5 | 120 | 120 | 300 | 0 | Кол-во кокилей -3шт Кокиль разъемный, прибыль: Ø200/210, h-40 | 270 | 91 | 72.11.802 | 0
Длина отливки | 299 | п.п таблицы | 5 | Ф. уклон | 3 | темп. |  |  |  |  | 85 | 940 | 300 | 640 | 290 | 310 | 375 | 75 | 85 | 200 | модель нашита (L4=57 L5=67 L6=170) |  |  |  | 0 | 67.5 | 245 | 140 | 115 | 7211867-4 | 0 | 0 | 130 - фактический размер сильно отличается от старого перечня | 0 | 0 |  |  | 250 | 170 | 265 | 230 | 285 | 320 | 7249651 - 5 | 110 | 115 | 400 | 0 | Требуется замена, крупная сетка разгара | 270 | 95 | 72.11.802 | 0
d2(под приб) | 1129 | 1126 | << ср.диам. | Холод втулки | FALSE | толщ. стенки | 49.5 |  |  |  | 79 | 795 | 150 | 645 | 137 | 150 | 185 | 37 | 50 | 105 | модель нашита (L4=32 L5=45 L6=100) |  |  |  | 0 | 67.5 | 245 | 140 | 115 | 7211867-4 | 0 | 0 | 0 | 0 | 0 |  |  | 190 | 170 | 263 | 213 | 285 | 320 | 7226529 - 5 | 105 | 115 | 440 | 0 | Кокиль вытряхной | 0 | 0 | 0 | 0
масса отливки | 418.8824 |  |  | Протяжка втул | FALSE | темп. Заливки | 1080-1100 |  |  |  | 11 | 810 | 165 | 645 | 195 | 210 | 245 | 40 | 47 | 120 | 0 |  |  |  | 0 | 67.5 | 243 | 140 | 115 | 7211867-4 | 0 | 0 | изложница находится на 2 участке | 0 | 0 |  |  | 250 | 170 | 260 | 200 | 285 | 320 | 7249651 - 5 | 105 | 105 | 400 | 0 | 0 | 250 | 63 | 72.11.802 | 0
масса прибыли | 361.8157 | d3. приб. | 1177 | [7 empty] | 77 | 740 | 95 | 645 | 215 | 225 | 250 | 25 | 33 | 70 | 0 |  |  |  | 0 | 67.5 | 245 | 140 | 115 | 7211867-4 | 0 | 0 | 0 | 0 | 0 |  |  | 250 | 170 | 265 | 230 | 285 | 320 | 7249651 - 5 | 100 | 100 | 400 | 0 | Требуется замена, крупная сетка разгара | 250 | 65 | 72.11.802 | 0
| 781 |  |  |  | ОФ или 5: | 7.6 | масса прибыли | 361.8157 |  |  | 75 | 760 | 110 | 650 | 237 | 247 | 275 | 29 | 35 | 75 | 0 |  |  |  | 0 | 67.5 | 245 | 140 | 115 | 7211867-4 | 0 | 0 | 0 | 0 | 0 |  |  | 190 | 172.5 | 265 | 215 | 285 | 320 | 7226529 - 5 | 95 | 95 | 400 | 0 | 0 | 250 | 67 | 72.11.802 | 0
масса втулки | FALSE | FALSE |  |  | Масса до 1,5т. | FALSE |  | 0 |  |  | 88 | 800 | 150 | 650 | 305 | 318 | 345 | 35 | 43 | 110 | 0 |  |  |  | 0 | 70 | 245 | 140 | 115 | 7211867-5 | 0 | 0 | 0 | 0 | 0 |  |  | 250 | 177.5 | 265 | 215 | 285 | 320 | 7226529 - 8 | 90 | 90 | 400 | 0 | 0 | 250 | 65 | 72.11.802 | 0
холод планки | FALSE | 1060-1080 | Ф. уклон | 5 | Или высота <=700мм. | [5 empty] | 55 | 795 | 140 | 655 | 292 | 310 | 345 | 100 | 115 | 220 | модель нашита (L4=35 L5=50 L6=160) |  |  |  | 0 | 70 | 240 | 140 | 115 | 7211867-5 | 0 | 0 | 0 | 0 | Посадки: |  |  | 232 | 180 | 265 | 205 | 285 | 320 | 7226529 - 8 | 85 | 85 | 400 | 0 | 0 | 250 | 70 | 72.11.802 | 4шт.
масса планки | FALSE |  | п.п таблицы | 8 | [6 empty] | 101 | 800 | 140 | 660 | 155 | 167 | 200 | 40 | 55 | 120 | модель нашита (L4=25 L5=43 L6=100) |  |  |  | 0 | 70 | 245 | 140 | 115 | 7211867-5 | 0 | 0 | 0 | 0 | 140 |  |  | 230 | 180 | 265 | 210 | 285 | 320 | 7226529 - 8 | 80 | 80 | 400 | 0 | 0 | 220 | 41 | 72.11.802 | 0
длина планки | 640 |  | ср шир планки | 31 | [6 empty] | 102 | 800 | 140 | 660 | 155 | 170 | 190 | 40 | 55 | 110 | модель нашита (L4=27 L5=43 L6=100) |  |  |  | 0 | 70 | 245 | 140 | 115 | 7211867-5 | 0 | 0 | 0 | 0 | 185 |  |  | 220 | 190 | 200 | 145 | 285 | 320 | 7241961 - 3 | 78 | 97 | 440 | 0 | Кокиль вытряхной | 170 | Возможно использовать как нарощалку | 0 | 0
размеры | TRUE | [9 empty] | 22 | 840 | 180 | 660 | 294 | 310 | 350 | 107 | 117 | 185 | модель нашита (L4=45 L5=50 L6=120) |  |  |  | 0 | 70 | 240 | 140 | 115 | 7211867-5 | 0 | 0 | 0 | 0 | 285 |  |  | 250 | 190 | 265 | 228 | 285 | 320 | 7249651 - 5 | 70 | 70 | 400 | 0 | 0 | 220 | 45 | 72.11.803 | 1шт.
холод2 планки | FALSE | [9 empty] | 13 | 825 | 165 | 660 | 325 | 338 | 375 | 80 | 90 | 155 | модель нашита (L4=37 L5=47 L6=115) |  |  |  | 0 | 70 | 245 | 140 | 115 | 7211867-5 | 0 | 0 | 0 | 0 | 360 |  |  | 280 | 190 | 320 | 265 | 375 | 450 | 10256072 - 1 | кв.70х70 | 0 | 400 | 0 | 0 | 0 | 0 | 0 | 0
[11 empty] | 94 | 805 | 140 | 665 | 160 | 180 | 200 | 28 | 41 | 100 | 0 |  |  |  | 0 | 70 | 240 | 140 | 115 | 7211867-5 | 0 | 0 | 0 | 0 | 375 |  |  | 240 | 192.5 | 260 | 205 | 375 | 450 | 10244201 - 5 | 50 | 50 | 400 | 0 | 0 | 0 | 62 | 7230.788 | 0
| 2 щели | Шлаковик | [8 empty] | 65 | 825 | 160 | 665 | 265 | 278 | 320 | 52 | 60 | 135 | модель нашита (L4=40 L5=48 L6=123) |  |  |  | 0 | 72.5 | 245 | 140 | 115 | 7211867-6 | 0 | 0 | 0 | 0 | 400 |  |  | 358 | 210 | 320 | 282 | 375 | 450 | 10256072 - 3 | 35 | 0 | 400 | 0 | 0 | 0 | 62 | 7230.755 | 0
242.04.462 |  | a | b | h | Стояк 1 | Стояк 2 | щель | Ш. щели |  |  | 100 | 835 | 170 | 665 | 353 | 355 | 395 | 35 | 48 | 110 | 0 |  |  |  | 0 | 72.5 | 245 | 140 | 115 | 7211867-6 | 0 | 0 | 0 | 0 | 415 |  |  | 315 | 220 | 320 | 280 | 375 | 450 | 10255226 - 3 | 45 | 0 | 400 | 0 | 0 | 0 | 62 | 7230.755 | 0
[11 empty] | 21 | 840 | 170 | 670 | 355 | 365 | 400 | 40 | 48 | 110 | 0 |  |  |  | 0 | 72.5 | 245 | 140 | 115 | 7211867-6 | 0 | 0 | 0 | 0 | 450 |  |  | 311 | 222.5 | 320 | 280 | 375 | 450 | 10255226 - 1 | 50 | 0 | 400 | 0 | 0 | 0 | 62 | 7230.755 | 0
600--1500 | 242.04.462-1 | 40 | 50 | 50 | 60 | 65 | 14 | 70 |  |  | 16 | 835 | 165 | 670 | 520 | 533 | 580 | 58 | 66 | 135 | модель нашита (L4=43 L5=51 L6=120) |  |  |  | 0 | 72.5 | 240 | 140 | 115 | 7211867-6 | 0 | 0 | 0 | 0 | 470 |  |  | 317 | 227.5 | 378 | 313 | 375 | 450 | 7245980 - 1
1500--2000 | 242.04.462-2 | 40 | 50 | 50 | 65 | 70 | 14 | 70 |  |  | 18 | 835 | 165 | 670 | 550 | 560 | 605 | 37 | 50 | 105 | 0 |  |  |  | 0 | 72.5 | 245 | 140 | 115 | 7211867-6 | 0 | 0 | 0 | 0 | 500 |  |  | 319 | 230 | 380 | 315 | 375 | 450 | 7245980 - 2
2000--2500 | 242.04.462-3 | 40 | 55 | 60 | 70 | 75 | 14 | 70 |  |  | 6 | 780 | 105 | 675 | 127 | 137 | 160 | 30 | 35 | 77 | 0 |  |  |  | 0 | 72.5 | 244 | 140 | 115 | 7211867-6 | 0 | 0 | 0 | 0 | 520 |  |  | 270 | 230 | 258 | 208 | 375 | 450 | 10251751 - 5
2500--3000 | 242.04.462-4 | 40 | 55 | 60 | 75 | 80 | 20 | 80 |  |  | 36 | 845 | 170 | 675 | 360 | 370 | 405 | 40 | 51 | 110 | 0 |  |  |  | 0 | 75 | 245 | 140 | 115 | 7211867-7 | 0 | 0 | 0 | 0 | 550 |  |  | 321 | 230 | 318 | 255 | 375 | 450 | 10255226 - 4
3000--3500 | 242.04.462-5 | 45 | 60 | 65 | 85 | 95 | 20 | 80 |  |  | 20 | 840 | 165 | 675 | 525 | 532 | 570 | 55 | 65 | 130 | модель нашита (L4=43 L5=53 L6=118) |  |  |  | 0 | 75 | 243 | 140 | 115 | 7211867-7 | 0 | 0 | 0 | 0 | 570 |  |  | 317 | 230 | 320 | 260 | 360 | 450 | 10255226 - 4
3500--4000 | 242.04.462-6 | 45 | 60 | 65 | 90 | 100 | 20 | 80 |  |  | 19 | 850 | 170 | 680 | 545 | 560 | 600 | 37 | 45 | 110 | 0 |  |  |  | 0 | 75 | 240 | 140 | 115 | 7211867-7 | 0 | 0 | 0 | 0 | 610 |  |  | 318 | 232.5 | 380 | 320 | 375 | 450 | 7245980 - 3
4000--4500 | 242.04.462-7 | 50 | 60 | 65 | 100 | 110 | 20 | 80 |  |  | 87 | 835 | 150 | 685 | 250 | 265 | 295 | 35 | 44 | 105 | 0 |  |  |  | 0 | 75 | 245 | 140 | 115 | 7211867-7 | 0 | 0 | 0 | 0 | 640 |  |  | 270 | 232.5 | 260 | 210 | 375 | 450 | 10251751 - 5
4500--5500 | 242.04.462-8 | 50 | 65 | 65 | 110 | 120 | 20 | 80 |  |  | 28 | 845 | 150 | 695 | 405 | 420 | 450 | 46 | 55 | 105 | модель нашита (L4=34 L5=43 L6=93) |  |  |  | 0 | 77.5 | 240 | 140 | 115 | 7211867-8 | 0 | 0 | 0 | 0 | 670 |  |  | 312 | 237.5 | 320 | 275 | 375 | 450 | 10255226 - 7
5500--7000 | 242.04.462-9 | 50 | 65 | 65 | 120 | 130 | 20 | 80 |  |  | 51 | 805 | 105 | 700 | 165 | 180 | 200 | 29 | 35 | 80 | 0 |  |  |  | 0 | 77.5 | 240 | 140 | 115 | 7211867-8 | 0 | 0 | 0 | 0 | 700 |  |  | 370 | 237.5 | 200 | 135 | 415 | 450 | 7249591 - 3
[11 empty] | 43 | 850 | 150 | 700 | 363 | 385 | 410 | 32 | 45 | 100 | 0 |  |  |  | 0 | 80 | 245 | 140 | 115 | 7211867-9 | 0 | 0 | 0 | 0 | 0 |  |  | 290 | 240 | 260 | 205 | 375 | 450 | 7245893 - 2
242.04.463 | Количество | питатель |  |  |  | Шлаковик |  |  |  |  | 31 | 880 | 165 | 715 | 295 | 315 | 355 | 55 | 70 | 135 | модель нашита (L4=38 L5=53 L6=118) |  |  |  | 0 | 80 | 240 | 140 | 115 | 7211867-9 | 0 | 0 | 0 | 0 | 0 |  |  | 290 | 240 | 260 | 205 | 375 | 450 | 7245893 - 2
| питателей | a | b | h | стояк | c | d | e |  |  | 91 | 895 | 175 | 720 | 180 | 234 | 270 | 45 | 60 | 125 | модель нашита (L4=40 L5=55 L6=120) |  |  |  | 0 | 80 | 240 | 140 | 115 | 7211867-9 | 0 | 0 | 0 | 0 | 0 |  |  | 281 | 242.5 | 260 | 200 | 375 | 450 | 10248852 - 2
[11 empty] | 107 | 880 | 150 | 730 | 210 | 225 | 260 | 31 | 44 | 110 | 0 |  |  |  | 0 | 80 | 245 | 140 | 115 | 7211867-9 | 0 | 0 | 0 | 0 | 0 |  |  | 279 | 245 | 260 | 210 | 375 | 450 | 10248852 - 2
242.04.463-1 | 4 | 21 | 18 | 23 | 60 | 33 | 27 | 36 |  |  | 54 | 900 | 165 | 735 | 235 | 250 | 305 | 130 | 140 | 215 | модель нашита (L4=40 L5=52 L6=120) |  |  |  | 0 | 80 | 245 | 140 | 115 | 7211867-9 | 0 | 0 | 0 | 0 | 0 |  |  | 279 | 245 | 260 | 210 | 375 | 450 | 10248852 - 2
242.04.463-2 | 4 | 24 | 18 | 24 | 65 | 34 | 28 | 39 |  |  | 47 | 940 | 200 | 740 | 200 | 215 | 267 | 46 | 55 | 140 | 0 |  |  |  | 0 | 80 | 245 | 140 | 115 | 7211867-9 | 0 | 0 | 0 | 0 | 0 |  |  | 280 | 245 | 260 | 205 | 375 | 450 | 10248852 - 2
242.04.463-3 | 6 | 21 | 17 | 21 | 70 | 36 | 30 | 44 |  |  | 62 | 910 | 170 | 740 | 237 | 245 | 295 | 47 | 52 | 120 | модель нашита (L4=37 L5=42 L6=110) |  |  |  | 0 | 80 | 245 | 140 | 115 | 7211867-9 | 0 | 0 | 0 | 0 | 0 |  |  | 345 | 245 | 260 | 190 | 375 | 450 | 10248852 - 2
242.04.463-4 | 6 | 24 | 18 | 24 | 75 | 40 | 32 | 50 |  |  | 120 | 940 | 200 | 740 | 340 | 355 | 395 | 50 | 60 | 135 | 0 |  |  |  | 0 | 80 | 245 | 140 | 115 | 7211867-9 | 0 | 0 | 0 | 0 | 0 |  |  | 281 | 250 | 260 | 210 | 375 | 450 | 10248852 - 4
242.04.463-5 | 6 | 25 | 20 | 25 | 80 | 42 | 35 | 55 |  |  | 15 | 925 | 180 | 745 | 360 | 380 | 405 | 85 | 98 | 160 | модель нашита (L4=37 L5=47 L6=115) |  |  |  | 0 | 80 | 245 | 140 | 115 | 7211867-9 | 0 | 0 | 0 | 0 | 0 |  |  | 280 | 250 | 320 | 265 | 375 | 450 | 7248613 - 2
242.04.463-6 | 6 | 28 | 23 | 30 | 85 | 45 | 40 | 62 |  |  | 17 | 925 | 180 | 745 | 540 | 555 | 595 | 37 | 48 | 110 | 0 |  |  |  | 0 | 80 | 245 | 140 | 115 | 7211867-9 | 0 | 0 | 0 | 0 | 0 |  |  | 282 | 252.5 | 320 | 260 | 375 | 450 | 7248613 - 1
242.04.463-7 | 6 | 31 | 25 | 34 | 90 | 53 | 44 | 67 |  |  | 103 | 880 | 130 | 750 | 315 | 330 | 365 | 57 | 68 | 115 | модель нашита (L4=29 L5=37 L6=85) |  |  |  | 0 | 80 | 245 | 140 | 115 | 7211867-9 | 0 | 0 | 0 | 0 | 0 |  |  | 298 | 252.5 | 318 | 197 | 375 | 450 | 7248613 - 1
[11 empty] | 38 | 950 | 195 | 755 | 345 | 355 | 440 | 50 | 60 | 100 | 0 |  |  |  | 0 | 80 | 245 | 140 | 115 | 7211867-9 | 0 | 0 | 0 | 0 | 0 |  |  | 297 | 260 | 315 | 190 | 375 | 450 | 7248613 - 4
[11 empty] | 72 | 920 | 160 | 760 | 467 | 488 | 525 | 46 | 60 | 130 | модель нашита (L4=34 L5=48 L6=118) |  |  |  | 0 | 80 | 245 | 140 | 115 | 7211867-9 | 0 | 0 | 0 | 0 | 0 |  |  | 328 | 260 | 375 | 340 | 375 | 450 | 7233150 - 3
[11 empty] | 33 | 980 | 215 | 765 | 300 | 325 | 375 | 55 | 66 | 165 | 0 |  |  |  | 0 | 82.5 | 243 | 140 | 115 | 7211867-10 | 0 | 0 | 0 | 0 | 0 |  |  | 382 | 260 | 200 | 100 | 450 | 450 | 10247608 - 3
[11 empty] | 34 | 950 | 185 | 765 | 355 | 365 | 405 | 45 | 54 | 135 | 0 |  |  |  | 0 | 82.5 | 240 | 140 | 115 | 7211867-10 | 0 | 0 | 0 | 0 | 0 |  |  | 382 | 260 | 200 | 105 | 450 | 450 | 10247608 - 3
242.04.464 | Количество | питатель |  |  |  | Шлаковик |  |  | Бобышки |  | 114 | 930 | 150 | 780 | 160 | 175 | 240 | 85 | 95 | 150 | модель нашита (L4=35 L5=42 L6=110) |  |  |  | 0 | 82.5 | 245 | 140 | 115 | 7211867-10 | 0 | 0 | 0 | 0 | 0 |  |  | 330 | 260 | 380 | 315 | 375 | 450 | 7233150 - 3
| питателей | a | b | h | стояк | c | d | e | D1 | h2 | 90 | 915 | 130 | 785 | 210 | 230 | 260 | 30 | 40 | 100 | 0 |  |  |  | 0 | 82.5 | 245 | 140 | 115 | 7211867-10 | 0 | 0 | 0 | 0 | 0 |  |  | 330 | 260 | 380 | 300 | 375 | 450 | 7233150 - 3
[11 empty] | 10 | 1115 | 130 | 785 | 345 | 380 | 430 | 50 | 60 | 130 | модель нашита (L4=25 L5=48 L6=115) |  |  |  | 0 | 82.5 | 245 | 140 | 115 | 7211867-10 | 0 | 0 | 0 | 0 | 0 |  |  | 353 | 260 | 380 | 310 | 375 | 450 | 7233150 - 3
242.04.464-1 | 4 | 20 | 17 | 23 | 55 | 35 | 28 | 40 | 110 | 90 | 14 | 948 | 160 | 788 | 200 | 215 | 255 | 50 | 58 | 120 | модель нашита (L4=43 L5=51 L6=113) |  |  |  | 0 | 82.5 | 245 | 140 | 115 | 7211867-10 | 0 | 0 | 0 | 0 | 0 |  |  | 304 | 260 | 310 | 200 | 375 | 450 | 7248613 - 4
242.04.464-2 | 6 | 19 | 14 | 20 | 60 | 35 | 29 | 44 | 110 | 90 | 71 | 920 | 130 | 790 | 200 | 210 | 240 | 30 | 40 | 95 | 0 |  |  |  | 0 | 82.5 | 245 | 140 | 115 | 7211867-10 | 0 | 0 | 0 | 0 | 0 |  |  | 288 | 262.5 | 320 | 200 | 375 | 450 | 7248613 - 5
242.04.464-3 | 6 | 22 | 16 | 21 | 65 | 38 | 32 | 48 | 120 | 100 | 44 | 980 | 190 | 790 | 320 | 330 | 375 | 45 | 55 | 135 | 0 |  |  |  | 0 | 82.5 | 240 | 140 | 115 | 7211867-10 | 0 | 0 | 0 | 0 | 0 |  |  | 298 | 262.5 | 317 | 195 | 375 | 450 | 7248613 - 5
242.04.464-4 | 6 | 24 | 18 | 24 | 70 | 42 | 36 | 54 | 120 | 100 | 104 | 955 | 150 | 805 | 265 | 283 | 315 | 33 | 40 | 105 | 0 |  |  |  | 0 | 82.5 | 245 | 140 | 115 | 7211867-10 | 0 | 0 | 0 | 0 | 0 |  |  | 298 | 265 | 318 | 200 | 375 | 450 | 7248613 - 6
242.04.464-5 | 6 | 25 | 19 | 26 | 75 | 46 | 35 | 52 | 120 | 100 | 32 | 1000 | 185 | 815 | 275 | 290 | 330 | 37 | 45 | 140 | 0 |  |  |  | 0 | 0 | 245 | 140 | 115 | 7211867-10 | 0 | 0 | 0 | 0 | 0 |  |  | 302 | 267.5 | 317 | 200 | 375 | 450 | 7248613 - 7
[11 empty] | 86 | 995 | 160 | 835 | 200 | 215 | 250 | 85 | 97 | 155 | модель нашита (L4=32 L5=42 L6=100) |  |  | 85 | 1 | 85 | 240 | 140 | 115 | 72.11867 - 11 | 44970 | Кокиля ф меньше 85,0 не используют - нет толкателей | 0 | 72.47210 - 164 | 0 |  |  | 358 | 270 | 405 | 335 | 400 | 400 | 7247250 - 01
242.04.461 | Количество | питатель |  |  |  | Шлаковик |  |  | Бобышки |  | 92 | 1015 | 175 | 840 | 250 | 260 | 310 | 41 | 50 | 120 | модель нашита (L4=36 L5=40 L6=110) |  |  | 87.5 |  | 85 | 245 | 140 | 115 | 72.11867 - 11 | 0 | 0 | 0 | 72.47210 - 164 | 0 |  |  | 358 | 280 | 420 | 360 |  | 450 | РЧЗ 34.032018 - 001
| питателей | a | b | h | стояк | c | d | e | D1 | h2 | 105 | 990 | 150 | 840 | 270 | 290 | 320 | 32 | 40 | 100 | 0 |  |  | 90 |  | 85 | 240 | 140 | 115 | 72.11867 - 11 | 0 | 0 | 0 | 72.47210 - 164 | 0 |  |  | 308 | 275 | 258 | 198 | 375 | 450 | 10248852 - 14
[11 empty] | 45 | 1015 | 170 | 845 | 170 | 190 | 210 | 41 | 56 | 125 | модель нашита (L4=36 L5=51 L6=120) |  |  | 92.5 |  | 85 | 245 | 140 | 115 | 72.11867 - 11 | 0 | 0 | 0 | 72.47210 - 164 | 0 |  |  | 306 | 277.5 | 260 | 220 | 375 | 450 | 10248852 - 15
242.04.461-1 | 4 | 50 | 45 | 40 | 55 | 55 | 45 | 50 | 110 | 90 | 111 | 1030 | 180 | 850 | 145 | 165 | 200 | 50 | 70 | 140 | модель нашита (L4=40 L5=55 L6=130) |  |  | 95 |  | 85 | 245 | 140 | 115 | 72.11867 - 11 | 0 | 0 | 0 | 72.47210 - 164 | 0 |  |  | 350 | 277.5 | 420 | 340 | 415 | 400 | 10249696 - 01
242.04.461-2 | 4 | 55 | 45 | 45 | 60 | 55 | 50 | 55 | 110 | 90 | 58 | 1030 | 180 | 850 | 145 | 162 | 200 | 90 | 105 | 180 | модель нашита (L4=40 L5=60 L6=120) |  |  | 100 |  | 85 | 245 | 140 | 115 | 72.11867 - 11 | 0 | 0 | 0 | 72.47210 - 164 | 0 |  |  | 305 | 277.5 | 257 | 200 | 375 | 450 | 10248852 - 15
242.04.461-3 | 4 | 55 | 50 | 50 | 65 | 65 | 50 | 60 | 120 | 100 | 70 | 980 | 130 | 850 | 180 | 196 | 230 | 30 | 35 | 85 | 0 |  |  | 102.5 |  | 85 | 243 | 140 | 115 | 72.11867 - 11 | 0 | 0 | 0 | 72.47210 - 164 | 0 |  |  | 299 | 277.5 | 260 | 210 | 375 | 450 | 10248852 - 15
242.04.461-4 | 4 | 60 | 50 | 55 | 70 | 65 | 55 | 65 | 120 | 100 | 99 | 1150 | 300 | 850 | 185 | 195 | 250 | 110 | 120 | 220 | модель нашита (L4=72 L5=88 L6=110) |  |  | 105 |  | 85 | 240 | 140 | 115 | 72.11867 - 11 | 0 | 0 | 0 | 72.47210 - 164 | 0 |  |  | 310 | 280 | 200 | 130 | 375 | 450 | 7242060 - 3
242.04.461-5 | 4 | 60 | 55 | 60 | 75 | 70 | 60 | 70 | 120 | 100 | 106 | 1005 | 150 | 855 | 280 | 290 | 330 | 33 | 45 | 110 | 0 |  |  | 107.5 |  | 85 | 240 | 140 | 115 | 72.11867 - 11 | 0 | 0 | 0 | 72.47210 - 164 | 0 |  |  | 313 | 280 | 200 | 135 | 375 | 450 | 7242060 - 3
[11 empty] | 110 | 1030 | 170 | 860 | 143 | 163 | 200 | 37 | 57 | 130 | 0 |  |  | 110 |  | 85 | 245 | 140 | 115 | 72.11867 - 11 | 0 | 0 | 0 | 72.47210 - 164 | 0 |  |  | 315 | 285 | 378 | 275 | 375 | 450 | 10251784 - 2
Литниковая 242.04.463 | [8 empty] | Ø стояка для стали |  | 82 | 1020 | 160 | 860 | 330 | 345 | 375 | 34 | 45 | 105 | 0 |  |  | 112.5 | 2 | 87.5 | 245 | 140 | 115 | 72.11867 - 12 | 0 | 0 | 0 | 72.47210 - 180 | 0 |  |  | 313 | 285 | 380 | 320 | 375 | 450 | 10251784 - 2
Стояк |  | Питатель |  | Шлаковик |  |  | Всего |  | 45 |  | 137 | 1035 | 175 | 860 | 395 | 405 | 445 | 70 | 80 | 150 | модель нашита (L4=35 L5=45 L6=120) |  |  | 115 |  | 87.5 | 245 | 140 | 115 | 72.11867 - 12 | 0 | 0 | 0 | 72.47210 - 180 | 0 |  |  | 375(средн.часть) | 285 - 250/220 | 205 | 85 -75 | 410 | 425 | Б/черт.
Диаметр |  | a |  | c |  |  |  |  | 50 |  | 93 | 1030 | 165 | 865 | 240 | 256 | 295 | 38 | 48 | 120 | 0 |  |  | 117.5 |  | 87.5 | 245 | 140 | 115 | 72.11867 - 12 | 0 | 0 | 0 | 72.47210 - 180 | 0 |  |  | 355 | 295 | 517 | 450 | 470 | 400 | 10256070 - 01
#N/A | #N/A | #N/A |  | #N/A |  |  |  |  | 55 |  | 73 | 1065 | 200 | 865 | 425 | 435 | 490 | 49 | 54 | 130 | 0 |  |  | 120 | 3 | 90 | 240 | 140 | 115 | 72.11867 - 13 | 0 | 0 | 0 | 72.47210 - 196 | 0 |  |  | 324 | 295 | 320 | 195 | 415 | 450 | 7249282 - 3
|  | b |  | d |  |  |  |  | 60 |  | 69 | 1000 | 130 | 870 | 283 | 305 | 330 | 27 | 40 | 100 | 0 |  |  | 122.5 |  | 90 | 243 | 140 | 115 | 72.11867 - 13 | 0 | 0 | 0 | 72.47210 - 196 | 0 |  |  | 320 | 295 | 320 | 190 | 415 | 450 | 7249282 - 3
Длина |  | #N/A | #N/A | #N/A | #N/A |  |  |  | 65 |  | 42 | 995 | 120 | 875 | 310 | 330 | 380 | 30 | 42 | 90 | 0 |  |  | 125 |  | 90 | 245 | 140 | 115 | 72.11867 - 13 | 0 | 0 | 0 | 72.47210 - 196 | 0 |  |  | 380 | 312.5 | 420 | 325 | 470 | 400 | 10249696 - 3
479 | 479 | h |  | l |  |  |  |  | 70 |  | 57 | 1050 | 155 | 895 | 190 | 200 | 240 | 32 | 45 | 100 | 0 |  |  | 127.5 |  | 90 | 245 | 140 | 115 | 72.11867 - 13 | 0 | 0 | 0 | 72.47210 - 196 | 0 |  |  | 382 | 312.5 | 420 | 330 | 470 | 400 | 10249696 - 3
| 7.6 | #N/A | #N/A | #N/A | #N/A |  |  |  | 75 |  | 60 | 1105 | 200 | 905 | 145 | 157 | 200 | 40 | 50 | 120 | 0 |  |  | 130 |  | 90 | 243 | 140 | 115 | 72.11867 - 13 | 0 | 0 | 0 | 72.47210 - 196 | 0 |  |  | 375 | 315 | 420 | 350 |  | 450 | 34.032018 - 001
| #N/A | Длина |  | Диаметр отл. | [6 empty] | 27 | 1110 | 205 | 905 | 147 | 167 | 215 | 45 | 60 | 135 | 0 |  |  | 132.5 | 4 | 92.5 | 240 | 140 | 115 | 72.11867 - 14 | 0 | 0 | 0 | 72.47210 - 212 | 0 |  |  | 435 | 315 | 495 | 430 | 470 | 400 | 10255800 - 4
|  | 50 | 50 | 1140 | #N/A | [5 empty] | 56 | 1060 | 155 | 905 | 180 | 190 | 230 | 34 | 45 | 105 | 0 |  |  | 135 |  | 92.5 | 245 | 140 | 115 | 72.11867 - 14 | 0 | 0 | 0 | 72.47210 - 212 | 0 |  |  | 340 | 317.5 | 425 | 360 | 415 | 400 | 10241656 - 3
|  | Количество |  | Середина |  | На длине |  |  |  |  | 46 | 1060 | 155 | 905 | 210 | 227 | 260 | 86 | 98 | 160 | модель нашита (L4=35 L5=45 L6=100) |  |  | 137.5 |  | 92.5 | 243 | 140 | 115 | 72.11867 - 14 | 0 | 0 | 0 | 72.47210 - 212 | 0 |  |  | 355 | 320 | 395 | 325 | 415 | 400 | 7242409 - 3
|  | #N/A | #N/A | шлаковика |  | 270 |  |  |  |  | 12 | 1055 | 140 | 915 | 220 | 235 | 275 | 35 | 40 | 100 | 0 |  |  | 140 |  | 92.5 | 240 | 140 | 115 | 72.11867 - 14 | 0 | 0 | 0 | 72.47210 - 212 | 0 |  |  | 352 | 325 | 517 | 465 | 470 | 400 | 10256070 - 1
|  |  | 7.6 | #N/A | 7.6 | град. |  |  |  |  | 115 | 1080 | 160 | 920 | 520 | 527 | 590 | 75 | 85 | 120 | модель нашита (L4=30 L5=38 L6=80) |  |  | 142.5 |  | 92.5 | 245 | 140 | 115 | 72.11867 - 14 | 0 | 0 | 0 | 72.47210 - 212 | 0 |  |  | 347 | 327.5 | 520 | 470 | 470 | 400 | 10256070 - 1
|  |  | #N/A |  | #N/A | #N/A | #N/A |  |  |  | 116 | 1090 | 165 | 925 | 457 | 480 | 510 | 37 | 50 | 115 | 0 |  |  | 145 | 5 | 95 | 243 | 140 | 115 | 72.11867 - 15 | 0 | 0 | 0 | 72.47210 - 228 | 0 |  |  | 415 | 337.5 | 300 | 235 | 470 | 450 | 7232648 - 4
[11 empty] | 81 | 1060 | 130 | 930 | 215 | 230 | 260 | 30 | 42 | 90 | 0 |  |  | 147.5 |  | 95 | 245 | 140 | 115 | 72.11867 - 15 | 0 | 0 | 0 | 72.47210 - 228 | 0 |  |  | 375 | 337.5 | 400 | 325 | 470 | 400 | 10246084 - 3
Литниковая 242.04.264 | [10 empty] | 8 | 1210 | 270 | 940 | 1250 | 1270 | 1335 | 95 | 105 | 185 | не расшивать - модель развалится |  |  | 150 |  | 95 | 240 | 140 | 115 | 72.11867 - 15 | 0 | 0 | 0 | 72.47210 - 228 | 0 |  |  | 415 | 337.5 | 300 | 255 | 470 | 450 | 7232648 - 4
Стояк |  | Питатель |  | Шлаковик |  |  | Бобышки | Всего |  |  | 35 | 1200 | 245 | 955 | 305 | 317 | 380 | 63 | 75 | 170 | 0 |  |  | 155 |  | 95 | 245 | 140 | 115 | 72.11867 - 15 | 0 | 0 | 0 | 72.47210 - 228 | 0 |  |  | 413 | 337.5 | 515 | 450 | 470 | 400 | 10256070 - 5
Диаметр |  | a |  | c |  |  | d |  |  |  | 138 | 1220 | 260 | 960 | 275 | 295 | 350 | 120 | 130 | 220 | модель нашита (L4=60 L5=65 L6=170) |  |  | 157.5 |  | 95 | 245 | 140 | 115 | 72.11867 - 15 | 0 | 0 | 0 | 72.47210 - 228 | 0 |  |  | 410 | 340 | 370 | 295 | 470 | 450 | 10256088 - 4
55 | 55 | 20 |  | 35 |  |  | 110 |  |  |  | 26 | 1200 | 240 | 960 | 305 | 325 | 360 | 105 | 118 | 215 | модель нашита (L4=63 L5=70 L6=150) |  |  | 160 |  | 95 | 240 | 140 | 115 | 72.11867 - 15 | 0 | 0 | 0 | 72.47210 - 228 | 0 |  |  | 400 | 357.5 | 200 | 110 | 470 | 450 | 7248194 - 4
|  | b |  | d |  |  | h |  |  |  | 40 | 1170 | 170 | 1000 | 635 | 650 | 690 | 55 | 75 | 140 | модель нашита (L4=35 L5=47 L6=125 L1=410 L2=433 L3=470 H=1160 h2=990) |  |  | 162.5 |  | 95 | 240 | 140 | 115 | 72.11867 - 15 | 0 | 0 | 0 | 72.47210 - 228 | 0 |  |  | 394 | 365 | 297 | 180 | 470 | 450 | 7249284 - 3
Длина |  | 17 | 18.5 | 28 | 31.5 |  | 90 |  |  |  | 109 | 1115 | 120 | 995 | 100 | 110 | 150 | 35 | 45 | 105 | 0 |  |  | 165 |  | 95 | 245 | 140 | 115 | 72.11867 - 15 | 0 | 0 | 0 | 72.47210 - 228 | 0 |  |  | 409 | 365 | 295 | 180 | 470 | 450 | 7249284 - 4
479 | 479 | h |  | l |  |  | 2 штуки |  |  |  | 1 | 1160 | 145 | 1015 | 280 | 290 | 330 | 45 | 55 | 115 | модель нашита (L4=35 L5=45 L6=105) |  |  | 167.5 |  | 95 | 245 | 140 | 115 | 72.11867 - 15 | 0 | 0 | 0 | 72.47210 - 228 | 0 |  |  | 390 | 365 | 295 | 180 | 470 | 450 | 7249284 - 3
| 7.6 | 23 | 23 | 40 | 40 |  | 13.00054 |  |  |  | 39 | 1220 | 180 | 1040 | 405 | 420 | 460 | 70 | 80 | 150 | модель нашита (L4=32 L5=40 L6=115) |  |  | 170 |  | 95 | 245 | 140 | 115 | 72.11867 - 15 | 0 | 0 | 0 | 72.47210 - 228 | 0 |  |  | 455 | 370 | 330 | 260 | 520 | 400 | 10240959 - 4
| 8.648969 | Длина |  | Диаметр отл. | [6 empty] | 2 | 1235 | 180 | 1055 | 300 | 320 | 360 | 47 | 60 | 130 | модель нашита (L4=42 L5=55 L6=125) |  |  | 172.5 |  | 95 | 245 | 140 | 115 | 72.11867 - 15 | 0 | 0 | 0 | 72.47210 - 228 | 0 |  |  | 388 | 372.5 | 170 | 135 | 470 | 400 | 7225773 - 3
|  | 50 | 50 | 1140 | 3864.158898 | [5 empty] | 48 | 1210 | 150 | 1060 | 140 | 157 | 185 | 35 | 50 | 110 | модель нашита (L4=25 L5=40 L6=100) |  |  | 175 |  | 95 | 245 | 140 | 115 | 72.11867 - 15 | 0 | 0 | 0 | 72.47210 - 228 | 0 |  |  | 388 | 372.5 | 170 | 135 | 470 | 400 | 7225773 - 3
|  | Количество |  | Середина |  | На длине |  |  |  |  | 37 | 1230 | 165 | 1065 | 338 | 360 | 410 | 65 | 76 | 200 | Уточнить наличие, Котов, 08.06.23 |  |  | 177.5 |  | 95 | 245 | 140 | 115 | 72.11867 - 15 | 0 | 0 | 0 | 72.47210 - 228 | 0 |  |  | 388 | 375 | 170 | 137 | 470 | 400 | 7225773 - 3
|  | 4 | 4 | шлаковика |  | 210 |  |  |  |  | 29 | 1215 | 140 | 1075 | 235 | 250 | 285 | 45 | 58 | 110 | модель нашита (L4=24 L5=35 L6=90) |  |  | 180 |  | 95 | 240 | 140 | 115 | 72.11867 - 15 | 0 | 0 | 0 | 72.47210 - 228 | 0 |  |  | 388 | 375 | 170 | 135 | 470 | 400 | 7225773 - 3
|  |  | 7.6 | 1230 | 7.6 | град. |  |  |  |  | 112 | 1280 | 200 | 1095 | 335 | 360 | 400 | 55 | 80 | 155 | модель нашита (L4=30 L5=55 L6=130) |  |  | 182.5 |  | 95 | 243 | 140 | 115 | 72.11867 - 15 | 0 | 0 | 0 | 72.47210 - 228 | 0 |  |  | 495 | 382.5 | 578 | 510 | 520 | 400 | 7248722 - 4
|  |  | 0.64676 |  | 37.00319 | 21.58519 |  | 43.88146 |  |  | 108 | 1305 | 185 | 1120 | 240 | 260 | 295 | 32 | 41 | 110 | 0 |  |  | 185 |  | 95 | 243 | 140 | 115 | 72.11867 - 15 | 0 | 0 | 0 | 72.47210 - 228 | 0 |  |  | 420 | 382.5 | 357 | 230 | 500 | 400 | 10241602 - 4
[11 empty] | 24 | 1305 | 165 | 1140 | 195 | 200 | 240 | 30 | 42 | 75 | модель нашита (L4=25 L5=37 L6=70) |  |  | 187.5 |  | 95 | 244 | 140 | 115 | 72.11867 - 15 | 0 | 0 | 0 | 72.47210 - 228 | 0 |  |  | 457 | 390 | 410 | 340 | 520 | 400 | 7247250 - 02
Литниковая 242.04.262 | [7 empty] | Коэф. высоты прибыли втулок |  |  | 119 | 1470 | 280 | 1190 | 220 | 235 | 285 | 51 | 60 | 150 | 0 |  |  | 190 |  | 95 | 245 | 140 | 115 | 72.11867 - 15 | 0 | 0 | 0 | 72.47210 - 228 | 0 |  |  | 430 | 390 | 265 | 150 | 500 | 400 | 10248852 - 16
Стояк |  | Шлаковик |  | Щель |  | Всего |  | 1.5 |  |  | 41 | 1470 | 280 | 1190 | 223 | 237 | 290 | 60 | 73 | 185 | модель нашита (L4=55 L5=68 L6=180) |  |  | 192.5 | 6 | 100 | 250 | 185 | 320 | 72.11868 - 1 | 0 | 0 | 0 | 72.47211 - 2 | 0 |  |  | 495 | 415 | 235 | 155 | 550 | 400 | 7247249 - 4
Диаметр 1 стояка |  | c |  | a |  |  |  | 1.6 |  |  | 66 | 1470 | 240 | 1230 | 245 | 270 | 320 | 42 | 55 | 140 | 0 |  |  | 195 |  | 100 | 255 | 185 | 320 | 72.11868 - 1 | 0 | 0 | 0 | 72.47211 - 2 | 0 |  |  | 460 | 415 | 350 | 285 | 500 | 400 | 7245907 - 4
#N/A | #N/A | #N/A |  | #N/A |  |  |  | 1.7 |  |  | 140 | 1460 | 230 | 1230 | 300 | 320 | 370 | 75 | 90 | 170 | модель нашита (L4=35 L5=50 L6=130) |  |  | 197.5 |  | 100 | 243 | 140 | 115 | 72.11868 - 1 | 0 | 0 | 0 | 72.47211 - 2 | 0 |  |  | 466 | 445 | 190 | 115 | 500 | 400 | 7247900 - 4
|  | d |  | b |  |  |  | 1.8 |  |  | 7 | 1480 | 245 | 1235 | 465 | 488 | 540 | 42 | 57 | 153 | не найдена |  |  | 200 |  | 100 | 260 | 185 | 320 | 72.11868 - 1 | 0 | 0 | 0 | 72.47211 - 2 | 0 |  |  | 481 | 455 | 397 | 350 | 520 | 400 | 7247250 - 4
Диаметр 2-3 стояка |  | #N/A | #N/A | #N/A |  |  |  | 1.9 |  |  | 9 | 1410 | 160 | 1250 | 360 | 377 | 420 | 53 | 63 | 125 | модель нашита (L4=28 L5=40 L6=100) |  |  | 202.5 | 7 | 102.5 | 255 | 185 | 320 | 72.11868 - 2 | 0 | 0 | 0 | 72.47211 - 16 | 0 |  |  | 490 | 455 | 405 | 355 | 550 | 400 | 7247250 - 4
#N/A | #N/A | l |  | h |  |  |  | 2 |  |  | 118 | 1520 | 245 | 1275 | 183 | 207 | 250 | 40 | 56 | 155 | 0 |  |  | 205 |  | 102.5 | 252 | 185 | 320 | 72.11868 - 2 | 0 | 0 | 0 | 72.47211 - 16 | 0 |  |  | 490 | 455 | 395 | 345 | 550 | 400 | 7247250 - 4
|  | #N/A | #N/A | 479 |  |  |  | 2.1 |  |  | 74 | 1530 | 250 | 1280 | 160 | 178 | 240 | 40 | 54 | 160 | 0 |  |  | 207.5 |  | 102.5 | 256 | 185 | 320 | 72.11868 - 2 | 0 | 0 | 0 | 72.47211 - 16 | 0 |  |  | 488 | 457.5 | 355 | 308 | 550 | 400 | 7247250 - 4
Высота |  | Ø отл. Или длина шлаковика | [5 empty] | 2.2 |  |  | 117 | 1670 | 330 | 1340 | 443 | 470 | 530 | 80 | 90 | 220 | модель нашита (L4=62 L5=75 L6=205) |  |  | 210 |  | 102.5 | 255 | 185 | 320 | 72.11868 - 2 | 0 | 0 | 0 | 72.47211 - 16 | 0 |  |  | 520 | 470 | 340 | 265 | 570 | 400 | 10252762 - 5
479 | 479 | 210 | #N/A | 2 | #N/A |  |  | 2.3 |  |  | 68 | 1695 | 250 | 1445 | 215 | 244 | 305 | 38 | 57 | 160 | 0 |  |  | 212.5 |  | 102.5 | 255 | 185 | 320 | 72.11868 - 2 | 0 | 0 | 0 | 72.47211 - 16 | 0 |  |  | 520 | 470 | 310 | 255 | 610 | 400 | 7247349 - 5
| 7.6 | Середина | 150 |  |  |  |  | 2.4 |  |  | 67 | 1695 | 240 | 1455 | 220 | 240 | 310 | 38 | 55 | 150 | 0 |  |  | 215 |  | 102.5 | 253 | 185 | 320 | 72.11868 - 2 | 0 | 0 | 0 | 72.47211 - 16 | 0 |  |  | 520 | 470 | 315 | 260 | 610 | 400 | 7247349 - 5
| 3 | шлаковика | #N/A |  |  |  |  | 2.5 |  |  | 139 | 1655 | 260 | 1395 | 275 | 305 | 355 | 70 | 85 | 200 | модель нашита (H1=1480 h2=1220 L4=40 L5=55 L6=170) |  |  | 217.5 | 8 | 105 | 250 | 185 | 320 | 72.11868 - 3 | 0 | 0 | 0 | 72.47211 - 30 | 0 |  |  | 520 | 470 | 340 | 265 | 570 | 400 | 10252762 - 5
| #N/A | #N/A | #N/A |  |  | #N/A |  | 2.6 |  |  | 0 | 0 | 0 | 0 | 0 | 0 | 0 | 0 | 0 | 0 | 0 |  |  | 220 |  | 105 | 255 | 185 | 320 | 72.11868 - 3 | 0 | 0 | 0 | 72.47211 - 30 | 0 |  |  | 520 | 470 | 340 | 265 | 570 | 400 | 10252762 - 5
[8 empty] | 2.7 | [15 empty] | 222.5 |  | 105 | 260 | 185 | 320 | 72.11868 - 3 | 0 | 0 | 0 | 72.47211 - 30 | 0 |  |  | 510 | 470 | 350 | 290 | 550 | 400 | 7247085 - 5
[8 empty] | 2.8 |  |  | высота прибыли | длина отливки | припуск на сторону | высота приб, коэф. |  | H2 | 640 | [6 empty] | 225 |  | 105 | 260 | 185 | 320 | 72.11868 - 3 | 0 | 0 | 0 | 72.47530 - 208 |  |  |  | 500 | 480 | 825 | 740 | 550 | 400 | 7247090 - 5
| Формовочные уклоны | [6 empty] | 2.9 |  |  | планки | FALSE | 5 | 2.5 |  | L5 | 35 | [6 empty] | 227.5 | 9 | 107.5 | 250 | 185 | 320 | 72.11868 - 4 | 0 | 0 | 0 | 72.47530 - 172 |  |  |  | 508 | 490 | 140 | 90 | 570 | 400 | 7247251 - 5
|  | Металлическая модель |  | Деревянная модель |  |  |  | 3 |  |  | 123 | FALSE | 6 | 3 |  |  | 3.5 | [6 empty] | 230 |  | 107.5 | 255 | 185 | 320 | 72.11868 - 4 | 0 | 0 | 0 | 72.47530 - 190 |  |  |  | 507 | 490 | 140 | 90 | 570 | 400 | 7247251 - 5
| h, мм. | β, ° | мм. | β, ° | мм. |  |  | 3.1 |  |  | если холод. | TRUE | 8 | 3.5 | [9 empty] | 232.5 |  | 107.5 | 255 | 185 | 320 | 72.11868 - 4 | 0 | 0 | 0 | 72.47530 - 190 |  |  |  | 507 | 490 | 137 | 90 | 570 | 400 | 7247251 - 5
1 | <20 | 1 30 | 0.5 | 3 0 | 1 |  |  | 3.2 |  |  | 104 | FALSE | 8 | 4 | [9 empty] | 235 |  | 107.5 | 257 | 185 | 320 | 72.11868 - 4 | 0 | 0 | 0 | 72.47530 - 199 |  |  |  | 508 | 490 | 140 | 87 | 570 | 400 | 7247251 - 5
2 | 20-50 | 1 00 | 1 | 1 30 | 1.3 |  |  | 3.3 |  |  | пониж.коэф. =0,841 | FALSE | 9 | 4.5 | [9 empty] | 237.5 |  | 107.5 | 260 | 185 | 320 | 72.11868 - 4 | 0 | 0 | 0 | 72.47530 - 208 |  |  |  | 575 | 507.5 | 490 | 420 | 640 | 400 | 7247353 - 1
3 | 60-100 | 0 45 | 1.3 | 1 00 | 1.7 |  |  | 3.4 |  |  |  | FALSE | 10 | 5 | [9 empty] | 240 |  | 107.5 | 257 | 185 | 320 | 72.11868 - 4 | 0 | 0 | 0 | 72.47530 - 199 |  |  |  | 575 | 510 | 490 | 420 | 640 | 400 | 7247353 - 2
4 | 100-200 | 0 30 | 1.7 | 0 45 | 2.5 |  |  | 3.5 |  |  |  | FALSE | 12 | 5.5 | [9 empty] | 242.5 |  | 107.5 | 257 | 185 | 320 | 72.11868 - 4 | 0 | 0 | 0 | 72.47530 - 199 |  |  |  | 583 | 512.5 | 490 | 420 | 640 | 400 | 7247353 - 3
5 | 200-300 | 0 30 | 2 | 0 30 | 3 |  |  | 3.6 | [15 empty] | 245 |  | 107.5 | 255 | 185 | 320 | 72.11868 - 4 | 0 | 0 | 0 | 72.47211 - 44 | 0 |  |  | 561 | 530 | 403 | 345 | 640 | 400 | 7247087 - 5
6 | 300-400 | 0 20 | 2.5 | 0 30 | 3.5 |  |  | 3.7 |  | ц/б с буртом | табл= | 3 | 20 | 80 | припуск м/о |  |  |  | З.Кольцо : | если длина бурта кокиля до 60 |  | по бочке | 145 | 247.5 |  | 107.5 | 260 | 185 | 320 | 72.11868 - 4 | 0 | 0 | 0 | 72.47211 - 44 | 0 |  |  | 563 | 540 | 360 | 305 | 640 | 400 | 10241569 - 5
7 | 400-500 | 0 20 | 3 | 0 30 | 4.3 |  |  | 3.8 |  | стенка по бурту | 75 | ряд Ø бурта | 400 | 5 | Наружный Ø | 6.5 | Внутренний Ø | 18 |  | если длина бурта больше 60 |  | по бурту | 122.5 | 250 |  | 107.5 | 257 | 185 | 320 | 72.11868 - 4 | 0 | 0 | 0 | 72.47211 - 44 | 0 |  |  | 605 | 600 | 820 | 660 | 640 | 400 | 7247090 - 1
8 | 500-650 | 0 20 | 3.5 | 0 30 | 5.3 |  |  | 3.9 |  | стенка по бочке | 20 | ряд Ø бочки | 200 | 3 | Наружный Ø | 4.5 | Внутренний Ø | 6.5 |  | (от 14.02.24 Котов) |  |  |  | 252.5 |  | 107.5 | 265 | 185 | 320 | 72.11868 - 4 | 0 | 0 | 0 | 72.47211 - 44 | 0 |  |  | 600 | 567.5 | 647 | 565 | 640 | 400 | 7247089 - 1
9 | 650-800 | 0 20 | 4 | 0 30 | 6 |  |  | 4 | [15 empty] | 255 | 10 | 110 | 258 | 185 | 320 | 72.11868 - 5 | 0 | 0 | 0 | 72.47211 - 58 | 0 |  |  | 622 | 575 | 645 | 570 | 700 | 400 | 7247089 - 4
10 | 800-1000 | 0 15 | 4.5 | 0 20 | 6.5 |  |  |  |  | FALSE | FALSE | FALSE | FALSE | TRUE | TRUE | TRUE | TRUE | TRUE | [5 empty] | 257.5 |  | 110 | 260 | 185 | 320 | 72.11868 - 5 | 0 | 0 | 0 | 72.47211 - 58 | 0 |  |  | 622 | 575 | 640 | 565 | 700 | 400 | 7247089 - 4
11 | 1000-1200 | 0 15 | 5.3 | 0 20 | 7 |  |  |  |  | FALSE | TRUE | TRUE | TRUE | TRUE | TRUE | TRUE | TRUE | TRUE | [5 empty] | 260 |  | 110 | 255 | 185 | 320 | 72.11868 - 5 | 0 | 0 | 0 | 72.47211 - 58 | 0 |  |  | 620 | 580 | 638 | 583 | 670 | 400 | 7247089 - 6
12 | 1200-1400 | 0 15 | 6.7 | 0 20 | 7.5 |  |  |  |  | 10 | 20 | 30 | 50 | 80 | 120 | 150 | 200 | 300 | [5 empty] | 262.5 |  | 110 | 260 | 185 | 320 | 72.11868 - 5 | 0 | 0 | 0 | 72.47211 - 58 | 0 |  |  | 620 | 590 | 643 | 588 | 670 | 400 | 7247089 - 10
13 | 1400-1600 | 0 15 | 7 | 0 20 | 8 | [18 empty] | 265 |  | 110 | 260 | 185 | 320 | 72.11868 - 5 | 0 | 0 | 0 | 72.47211 - 58 | 0 |  |  | 667 | 615 | 490 | 400 | 700 | 400 | 10243107 - 6
14 | 1600-1800 | 0 15 | 7 | 0 20 | 8.5 | [18 empty] | 267.5 |  | 110 | 260 | 185 | 320 | 72.11868 - 5 | 0 | 0 | 0 | 72.47211 - 58 | 0 |  |  | 682 | 640 | 410 | 343 | 700 | 400 | 7247087 - 1
15 | 1800-2000 | 0 15 | 7 | 0 15 | 9 | [18 empty] | 270 |  | 110 | 250 | 185 | 320 | 72.11868 - 5 | 0 | 0 | 0 | 72.47211 - 58 | 0
16 | 2000-2250 | 0 15 | 7 | 0 15 | 9.5 | [18 empty] | 275 |  | 110 | 260 | 185 | 320 | 72.11868 - 5 | 0 | 0 | 0 | 72.47211 - 58 | 0
17 | 2250-2500 | 0 15 | 7 | 0 15 | 11 | [18 empty] | 277.5 |  | 110 | 257 | 185 | 320 | 72.11868 - 5 | 0 | 0 | 0 | 72.47211 - 58 | 0
18 | >2500 | 0 15 | 7 | 0 15 | 11 | [18 empty] | 280 |  | 110 | 260 | 185 | 320 | 72.11868 - 5 | 0 | 0 | 0 | 72.47211 - 58 | 0
[24 empty] | 282.5 |  | 110 | 260 | 185 | 320 | 72.11868 - 5 | 0 | 0 | 0 | 72.47211 - 58 | 0
[16 empty] | 93.54167 | FALSE | [6 empty] | 285 |  | 110 | 255 | 185 | 320 | 72.11868 - 5 | 0 | 0 | 0 | 72.47211 - 58 | 0
Центобежка |  |  | табл= | 3 | [19 empty] | 287.5 |  | 110 | 255 | 185 | 320 | 72.11868 - 5 | 0 | 0 | 0 | 72.47211 - 58 | 0
прямые втулки | [9 empty] | Расчет припусков | [7 empty] | 33.625 | [5 empty] | 290 | 11 | 112.5 | 320 | 140 | 115 | 72.11869 - 6 | В наличии только один кокиль | 6 шт. - 5 новых, 1 старый | 0 | 72.47211 - 72 | 45070
таблица припусков Алюминиевые бронзы | [9 empty] | ряд стенки детали | 80 | ряд диаметра | 700 | 8 | толщ.ст.дет. | 51 | [7 empty] | 292.5 |  | 112.5 | 315 | 185 | 320 | 72.11869 - 6 | 0 | длиной 320 мм | 0 | 72.47211 - 72 | 0
[10 empty] | коэффициент | 1.3 |  |  |  | толщ.ст.отл. | 89.35 | [7 empty] | 295 |  | 112.5 | 320 | 140 | 115 | 72.11869 - 6 | 0 | 0 | 0 | 72.47211 - 72 | 0
| 100 | 200 | 300 | 400 | 500 | 600 | 700 |  |  | FALSE | FALSE | FALSE | FALSE | TRUE | TRUE | TRUE | TRUE | TRUE | [5 empty] | 297.5 |  | 112.5 | 255 | 185 | 320 | 72.11868 - 6 | 0 | 0 | 0 | 72.47211 - 72 | 0
0 | 3.5 | 4.5 | 5.5 | 6.5 | 7.5 | 10 | 10 |  |  | 10 | 20 | 30 | 50 | 80 | 120 | 150 | 200 | 300 | [5 empty] | 300 |  | 112.5 | 260 | 185 | 320 | 72.11868 - 6 | 0 | 0 | 0 | 72.47211 - 72 | 0
10 | 4 | 5 | 6 | 7.5 | 8 | 10 | 10 | [16 empty] | 302.5 |  | 112.5 | 255 | 185 | 320 | 72.11868 - 6 | 0 | 0 | 0 | 72.47211 - 72 | 0
20 | 7 | 8 | 10 | 11.5 | 12.5 | 14 | 14 | [16 empty] | 305 |  | 112.5 | 260 | 185 | 320 | 72.11868 - 6 | 0 | 0 | 0 | 72.47211 - 72 | 0
30 | 10 | 11 | 12 | 14 | 15 | 16.5 | 16.5 | [16 empty] | 307.5 |  | 112.5 | 258 | 185 | 320 | 72.11868 - 6 | 0 | 0 | 0 | 72.47211 - 72 | 0
50 | 13 | 15 | 18 | 19.5 | 21.5 | 23 | 23 |  |  | Припуск по нар.диам | 10 | размер с коэффициентом | [11 empty] | 310 |  | 112.5 | 255 | 185 | 320 | 72.11868 - 6 | 0 | 0 | 0 | 72.47211 - 72 | 0
80 | 13 | 18 | 20 | 24.5 | 25.5 | 27 | 27 |  |  | припуск по вн.диам. | 20.5 | 26.65 | [11 empty] | 312.5 |  | 112.5 | 255 | 185 | 320 | 72.11868 - 6 | 0 | 0 | 0 | 72.47211 - 72 | 0
120 | 13 | 18 | 22 | 27.5 | 28.5 | 30 | 30 | [16 empty] | 315 |  | 112.5 | 260 | 185 | 320 | 72.11868 - 6 | 0 | 0 | 0 | 72.47211 - 72 | 0
150 | 13 | 18 | 24.5 | 27.5 | 28.5 | 30 | 32.5 |  | Припуск на захват | 40 | столбец | 6 | [11 empty] | 317.5 |  | 112.5 | 255 | 185 | 320 | 72.11868 - 6 | 0 | 0 | 0 | 72.47211 - 72 | 0
200 | 13 | 18 | 24.5 | 27.5 | 28.5 | 30 | 32.5 |  | 15 | 25 | 35 | 60 | 100 | 300 | [9 empty] | 320 | 12 | 115 | 255 | 185 | 320 | 72.11868 - 7 | 0 | 0 | 0 | 72.47211 - 86 | 0
300 | 13 | 18 | 24.5 | 27.5 | 28.5 | 30 | 32.5 |  | FALSE | FALSE | FALSE | FALSE | TRUE | TRUE | [9 empty] | 322.5 |  | 115 | 257 | 185 | 320 | 72.11868 - 7 | 0 | 0 | 0 | 72.47211 - 86 | 0
[9 empty] | 2 | 3 | 4 | 5 | 6 | 7 | [9 empty] | 325 |  | 115 | 257 | 185 | 320 | 72.11868 - 7 | 0 | 0 | 0 | 72.47211 - 86 | 0
таблица припусков Латуни | [7 empty] | 1 | 25 | 32 | 37 | 45 | 55 | 60 | [9 empty] | 327.5 |  | 115 | 260 | 185 | 320 | 72.11868 - 7 | 0 | 0 | 0 | 72.47211 - 86 | 0
[8 empty] | 2 | 20 | 28 | 32 | 40 | 45 | 50 | [9 empty] | 330 |  | 115 | 260 | 185 | 320 | 72.11868 - 7 | 0 | 0 | 0 | 72.47211 - 86 | 0
| 100 | 200 | 300 | 400 | 500 | 600 | 700 | 3 | 20 | 25 | 30 | 35 | 40 | 45 | [9 empty] | 332.5 |  | 115 | 257 | 185 | 320 | 72.11868 - 7 | 0 | 0 | 0 | 72.47211 - 86 | 0
0 | 3.5 | 4.5 | 5.5 | 6.5 | 7.5 | 10 | 10 | [16 empty] | 335 |  | 115 | 257 | 185 | 320 | 72.11868 - 7 | 0 | 0 | 0 | 72.47211 - 86 | 0
10 | 4 | 5 | 6 | 7.5 | 8.5 | 10 | 10 | [16 empty] | 337.5 |  | 115 | 260 | 185 | 320 | 72.11868 - 7 | 0 | 0 | 0 | 72.47211 - 86 | 0
20 | 6.5 | 7.5 | 10.5 | 10.5 | 11.5 | 13 | 13 | [16 empty] | 340 |  | 115 | 257 | 185 | 320 | 72.11868 - 7 | 0 | 0 | 0 | 72.47211 - 86 | 0
30 | 8.5 | 9.5 | 10.5 | 12.5 | 13.5 | 15 | 15 |  |  |  | припуск на разрезку | 17 | столбец: | 6 | [9 empty] | 347.5 | 13 | 117.5 | 255 | 185 | 320 | 72.11868 - 8 | 0 | 0 | 0 | 72.47211 - 100 | 0
50 | 8.5 | 13 | 15 | 17.5 | 19.5 | 21 | 21 |  |  |  | 15 | 30 | 45 | 75 | 100 | 300 | [7 empty] | 350 |  | 117.5 | 260 | 185 | 320 | 72.11868 - 8 | 0 | 0 | 0 | 72.47211 - 100 | 0
80 | 8.5 | 13 | 17.5 | 21 | 22 | 23.5 | 23.5 |  |  |  | FALSE | FALSE | FALSE | TRUE | TRUE | TRUE | [7 empty] | 355 |  | 117.5 | 260 | 185 | 320 | 72.11868 - 8 | 0 | 0 | 0 | 72.47211 - 100 | 0
120 | 8.5 | 13 | 18.5 | 23.5 | 24.5 | 26 | 26 |  |  | 1 | 2 | 3 | 4 | 5 | 6 | 7 | [7 empty] | 360 | 14 | 120 | 260 | 185 | 320 | 72.11868 - 9 | 0 | 0 | 0 | 72.47211 - 114 | 0
150 | 8.5 | 13 | 18.5 | 23.5 | 24.5 | 28 | 28 |  | FALSE | 100 | 6 | 8 | 10 | 12 | 12 | 14 | [7 empty] | 365 |  | 120 | 260 | 185 | 320 | 72.11868 - 9 | 0 | 0 | 0 | 72.47211 - 114 | 0
200 | 8.5 | 13 | 18.5 | 23.5 | 24.5 | 28 | 28 |  | FALSE | 150 | 6 | 8 | 10 | 12 | 12 | 14 | [7 empty] | 367.5 |  | 120 | 255 | 185 | 320 | 72.11868 - 9 | 0 | 0 | 0 | 72.47211 - 114 | 0
[9 empty] | FALSE | 200 | 6 | 8 | 10 | 12 | 12 | 14 | [7 empty] | 370 |  | 120 | 258 | 185 | 320 | 72.11868 - 9 | 0 | 0 | 0 | 72.47211 - 114 | 0
[9 empty] | FALSE | 250 | 6 | 8 | 10 | 12 | 12 | 14 | [7 empty] | 372.5 |  | 120 | 258 | 185 | 320 | 72.11868 - 9 | 0 | 0 | 0 | 72.47211 - 114 | 0
[9 empty] | FALSE | 300 | 6 | 8 | 10 | 12 | 14 | 14 | [7 empty] | 377.5 | 15 | 122.5 | 257 | 185 | 320 | 72.11868 - 10 | 0 | 0 | 0 | 72.47211 - 128 | 0
таблица Оловянистые бронзы | [8 empty] | FALSE | 350 | 6 | 8 | 10 | 12 | 14 | 14 | [7 empty] | 380 |  | 122.5 | 260 | 185 | 320 | 72.11868 - 10 | 0 | 0 | 0 | 72.47211 - 128 | 0
[9 empty] | FALSE | 400 | 6 | 10 | 10 | 12 | 14 | 14 | [7 empty] | 382.5 |  | 122.5 | 260 | 185 | 320 | 72.11868 - 10 | 0 | 0 | 0 | 72.47211 - 128 | 0
| 100 | 200 | 300 | 400 | 500 | 600 | 700 |  | FALSE | 600 | 10 | 10 | 12 | 14 | 14 | 14 | [7 empty] | 385 |  | 122.5 | 260 | 185 | 320 | 72.11868 - 10 | 0 | 0 | 0 | 72.47211 - 128 | 0
0 | 3.5 | 4.5 | 5.5 | 6.5 | 7.5 | 10 | 10 |  | TRUE | 800 | 12 | 12 | 15 | 17 | 17 | 17 | [7 empty] | 390 |  | 122.5 | 320 | 185 | 320 | 72.11869 - 11 | 0 | 0 | 0 | 72.47211 - 128 | 0
10 | 4 | 5 | 6 | 7.5 | 8.5 | 10 | 10 |  | TRUE | 1200 | 16 | 16 | 18 | 20 | 20 | 20 | [7 empty] | 392.5 | 16 | 125 | 255 | 185 | 320 | 72.11868 - 11 | 0 | 0 | 0 | 72.47211 - 142 | 0
20 | 5.5 | 6.5 | 7.5 | 10 | 11 | 12.5 | 15 |  | TRUE | 1500 | 20 | 20 | 25 | 25 | 25 | 25 | [7 empty] | 397.5 |  | 125 | 260 | 185 | 320 | 72.11868 - 11 | 0 | 0 | 0 | 72.47211 - 142 | 0
30 | 7.5 | 8.5 | 9.5 | 11.5 | 12.5 | 14 | 14 | [16 empty] | 405 |  | 125 | 257 | 185 | 320 | 72.11868 - 11 | 0 | 0 | 0 | 72.47211 - 142 | 0
50 | 7.5 | 11 | 13.5 | 15 | 16.5 | 18 | 18 |  |  |  |  | Бандаж, Кольцо | [11 empty] | 410 |  | 125 | 315 | 185 | 320 | 72.11869 - 11 | 0 | 0 | 0 | 72.47211 - 142 | 0
80 | 7.5 | 15 | 14.5 | 18 | 19 | 20.5 | 20.5 | [16 empty] | 412.5 |  | 125 | 260 | 185 | 320 | 72.11868 - 11 | 0 | 0 | 0 | 72.47211 - 142 | 0
120 | 7.5 | 15 | 16 | 19.5 | 20.5 | 30 | 30 |  |  |  |  | Высота бандажа: | 216 | п.п таблицы | 5 | Ф. уклон | 3 | [6 empty] | 415 |  | 125 | 255 | 185 | 320 | 72.11868 - 11 | 0 | 0 | 0 | 72.47211 - 142 | 0
150 | 7.5 | 15 | 16 | 19.5 | 20.5 | 32.5 | 32.5 |  |  |  |  | Высота кольца: | 106 | п.п таблицы | 4 | Ф. уклон | 3 | [6 empty] | 417.5 |  | 125 | 260 | 185 | 320 | 72.11868 - 11 | 0 | 0 | 0 | 72.47211 - 142 | 0
200 | 7.5 | 15 | 16 | 19.5 | 20.5 | 32.5 | 32.5 |  |  |  |  | Высота болвана | 219.655 | п.п таблицы | 5 | Ф. уклон | 2 | [6 empty] | 420 | 17 | 127.5 | 255 | 185 | 320 | 72.11868 - 12 | 0 | 0 | 0 | 72.47211 - 156 | 0
[24 empty] | 425 |  | 127.5 | 315 | 185 | 320 | 72.11869 - 12 | 0 | 0 | 0 | 72.47211 - 156 | 0
[24 empty] | 427.5 |  | 127.5 | 255 | 185 | 320 | 72.11868 - 12 | 0 | 0 | 0 | 72.47211 - 156 | 0
[24 empty] | 430 |  | 127.5 | 315 | 185 | 320 | 72.11868 - 12 | 0 | 0 | 0 | 72.47211 - 156 | 0
Припуски на М/О отливок при ручной формовке: |  |  | табл= | 2 | ряд | 1500 | столбец | 5 | Сброс: | FALSE | [13 empty] | 432.5 | 18 | 130 | 255 | 185 | 320 | 72.11868 - 13 | 0 | 0 | 0 | 72.47211 - 170 | 0
наибольший р-р | 1100 | припуски: | 11 13 13 | низ, наружные | верх | внутренние | [17 empty] | 440 |  | 130 | 255 | 185 | 320 | 72.11868 - 13 | 0 | 0 | 0 | 72.47211 - 170 | 0
2 размер | 210 |  |  | 11 | 13 | 13 | [17 empty] | 442.5 |  | 130 | 375 | 185 | 320 | 72.43773 - 13 | 0 | 0 | 0 | 72.47211 - 170 | 0
Оловянные бронзы, ЦАМы: |  |  |  |  | 13 13 | [18 empty] | 445 |  | 130 | 318 | 185 | 320 | 72.11869 - 13 | 0 | 0 | 0 | 72.47211 - 170 | 0
| 50 | 100 | 200 | 300 | 400 | 600 | 800 | 1200 | 1500 | 2000 | [13 empty] | 447.5 |  | 130 | 320 | 185 | 320 | 72.11869 - 13 | 0 | 0 | 0 | 72.47211 - 170 | 0
100 | 3 4 4 | 3 4 4 | [21 empty] | 457.5 |  | 130 | 320 | 185 | 320 | 72.11869 - 13 | 0 | 0 | 0 | 72.47211 - 170 | 0
200 | 4 5 4 | 4 5 4 | 5 5 5 | [20 empty] | 460 |  | 130 | 318 | 185 | 320 | 72.11869 - 13 | 0 | 0 | 0 | 72.47211 - 170 | 0
300 | 4 5 4 | 4 5 5 | 5 5 5 | 6 7 6 | [19 empty] | 475 |  | 130 | 258 | 185 | 320 | 72.11868 - 13 | 0 | 0 | 0 | 72.47211 - 170 | 0
400 | 5 5 5 | 5 5 5 | 5 6 5 | 6 7 | 6 7 7 | 7 8 8 | [17 empty] | 480 |  | 130 | 315 | 185 | 320 | 72.11869 - 13 | 0 | 0 | 0 | 72.47211 - 170 | 0
600 | 5 6 5 | 5 6 6 | 6 7 7 | 6 7 7 | 6 8 7 | 7 8 8 | 8 9 9 | 9 10 10 | [15 empty] | 482.5 |  | 130 | 257 | 185 | 320 | 72.11868 - 13 | 0 | 0 | 0 | 72.47211 - 170 | 0
800 | 5 6 5 | 5 6 6 | 6 7 7 | 6 8 7 | 7 8 8 | 7 9 8 | 8 9 9 | 9 10 10 | 10 12 12 | [14 empty] | 495 |  | 130 | 255 | 185 | 320 | 72.11868 - 13 | 0 | 0 | 0 | 72.47211 - 170 | 0
1000 | 7 8 7 | 7 8 8 | 8 9 8 | 8 9 9 | 8 9 9 | 9 10 9 | 9 10 9 | 9 10 10 | 10 12 12 | [14 empty] | 500 |  | 130 | 320 | 185 | 320 | 72.11869 - 13 | 0 | 0 | 0 | 72.47211 - 170 | 0
1500 | 9 10 9 | 9 10 9 | 9 10 10 | 9 11 11 | 9 11 11 | 10 12 10 | 10 12 10 | 10 12 12 | 10 12 14 | 14 17 17 | [13 empty] | 502.5 | 19 | 132.5 | 375 | 185 | 320 | 72.43773 - 14 | 7260002 | 0 | 0 | 72.47211 - 184 | 0
2000 | 9 10 9 | 9 10 9 | 9 10 10 | 10 12 10 | 10 12 12 | 10 14 12 | 10 14 12 | 10 14 14 | 12 14 17 | 14 17 17 | [13 empty] | 505 |  | 132.5 | 320 | 185 | 320 | 72.11869 - 14 | 7260003 | 0 | 0 | 72.47211 - 184 | 0
2500 | 10 12 12 | 10 14 12 | 10 14 12 | 10 14 14 | 12 14 14 | 12 15 15 | 12 15 15 | 12 15 15 | 14 17 17 | 14 17 17 | [13 empty] | 507.5 |  | 132.5 | 320 | 185 | 320 | 72.47347 - 1 | 7260004 | 0 | 0 | 72.47211 - 184 | 0
Алюминиевые бронзы, латуни | [23 empty] | 510 |  | 132.5 | 373 | 185 | 320 | 72.43773 - 14 | 7260002 | 0 | 0 | 72.47211 - 184 | 0
| 50 | 100 | 200 | 300 | 400 | 600 | 800 | 1200 | 1500 | 2000 | [13 empty] | 515 | 20 | 135 | 377 | 185 | 320 | 72.43773 - 15 | 0 | 0 | 0 | 72.47212 - 2 | 0
100 | 5 5 5 | 5 6 5 | 6 7 7 | [20 empty] | 517.5 |  | 135 | 380 | 185 | 320 | 72.43773 - 15 | 0 | 0 | 0 | 72.47212 - 2 | 0
200 | 5 5 5 | 5 6 5 | 5 6 6 | 8 9 9 | [19 empty] | 520 |  | 135 | 260 | 185 | 320 | 72.11868 - 15 | 0 | 0 | 0 | 72.47212 - 2 | 0
300 | 5 6 6 | 6 7 6 | 6 7 7 | 7 8 8 | 9 11 11 | [18 empty] | 522.5 |  | 135 | 257 | 185 | 320 | 72.11868 - 15 | 0 | 0 | 0 | 72.47212 - 2 | 0
400 | 6 7 7 | 7 8 8 | 7 9 8 | 8 10 9 | 8 10 10 | 10 12 11 | [17 empty] | 525 |  | 135 | 257 | 185 | 320 | 72.11868 - 15 | 0 | 0 | 0 | 72.47212 - 2 | 0
600 | 8 9 9 | 8 9 9 | 8 10 9 | 8 10 9 | 8 10 10 | 9 11 10 | 12 14 14 | [16 empty] | 527.5 |  | 135 | 255 | 185 | 320 | 72.471147 - 1 | 7260005 | 0 | 0 | 72.47212 - 2 | 0
800 | 9 10 9 | 9 10 10 | 9 10 10 | 9 11 10 | 10 10 10 | 10 12 10 | 10 12 12 | 12 14 14 | [15 empty] | 530 |  | 135 | 260 | 185 | 320 | 72.11868 - 15 | 0 | 0 | 0 | 72.47212 - 2 | 0
1000 | 9 10 10 | 9 11 10 | 9 11 10 | 10 12 10 | 11 12 11 | 11 12 11 | 11 13 12 | 11 13 13 | 20 20 20 | [14 empty] | 532.5 |  | 135 | 255 | 185 | 320 | 72.11868 - 15 | 0 | 0 | 0 | 72.47212 - 2 | 0
1500 | 11 12 10 | 11 13 12 | 11 13 12 | 11 13 13 | 12 14 13 | 12 14 13 | 12 14 14 | 12 14 14 | 20 20 20 | 20 20 20 | [13 empty] | 535 | 21 | 137.5 | 265 | 285 | 320 | 72.11868 - 16 | 0 | 0 | 0 | 72.47212 - 16 | 0
2000 | 11 13 12 | 11 13 13 | 12 14 13 | 12 14 14 | 12 14 14 | 13 15 14 | 13 15 15 | 13 15 15 | 20 20 20 | 20 20 20 | [13 empty] | 537.5 | 22 | 140 | 375 | 285 | 320 | 72.42461 - 1 | 0 | 0 | 0 | 72.47212 - 30 | 0
2500 | 12 14 13 | 12 14 14 | 12 14 14 | 13 15 14 | 13 15 15 | 13 15 15 | 15 15 15 | 15 15 15 | 20 20 20 | 20 20 20 | [13 empty] | 545 |  | 140 | 317 | 285 | 320 | 72.11871 - 1 | 0 | 0 | 0 | 72.47212 - 30 | 0
[24 empty] | 547.5 |  | 140 | 377 | 285 | 320 | 72.42461 - 1 | 0 | 0 | 0 | 72.47212 - 30 | 0
FALSE | FALSE | FALSE | FALSE | FALSE | FALSE | FALSE | TRUE | TRUE | TRUE | [14 empty] | 555 |  | 140 | 263 | 285 | 320 | 72.11870 - 1 | 0 | 0 | 0 | 72.47212 - 30 | 0
100 | 200 | 300 | 400 | 600 | 800 | 1000 | 1500 | 2000 | 2500 | [14 empty] | 560 |  | 140 | 377 | 285 | 320 | 72.42461 - 1 | 0 | 0 | 0 | 72.47212 - 30 | 0
1 | 2 | 3 | 4 | 5 | 6 | 7 | 8 | 9 | 10 | [14 empty] | 565 |  | 140 | 320 | 285 | 320 | 72.11871 - 1 | 0 | 0 | 0 | 72.47212 - 30 | 0
FALSE | FALSE | FALSE | TRUE | TRUE | TRUE | TRUE | TRUE | TRUE | TRUE | [14 empty] | 572.5 |  | 140 | 320 | 285 | 320 | 72.11871 - 1 | 0 | 0 | 0 | 72.47212 - 30 | 0
50 | 100 | 200 | 300 | 400 | 600 | 800 | 1200 | 1500 | 2000 | [14 empty] | 575 |  | 140 | 265 | 285 | 320 | 72.11870 - 1 | 0 | 0 | 0 | 72.47212 - 30 | 0
2 | 3 | 4 | 5 | 6 | 7 | 8 | 9 | 10 | 11 | [14 empty] | 580 |  | 140 | 315 | 285 | 320 | 72.11871 - 1 | 0 | 0 | 0 | 72.47212 - 30 | 0
[24 empty] | 585 |  | 140 | 320 | 285 | 320 | 72.11871 - 1 | 0 | 0 | 0 | 72.47212 - 30 | 0
стенка заготовки | 49.5 | припуск на разрезку | 20 | столбец: | 6 |  |  |  |  | 0 | [13 empty] | 590 |  | 140 | 263 | 285 | 320 | 72.11870 - 1 | 0 | 0 | 0 | 72.47212 - 30 | 0
|  | 15 | 30 | 45 | 75 | 100 | 300 | без реза | [15 empty] | 592.5 |  | 140 | 263 | 285 | 320 | 72.11870 - 1 | 0 | 0 | 0 | 72.47212 - 30 | 0
|  | FALSE | FALSE | FALSE | TRUE | TRUE | TRUE | [16 empty] | 595 |  | 140 | 320 | 285 | 320 | 72.11871 - 1 | 0 | 0 | 0 | 72.47212 - 30 | 0
| 1 | 2 | 3 | 4 | 5 | 6 | 7 | 0 | [15 empty] | 597.5 |  | 140 | 262 | 285 | 320 | 72.11870 - 1 | 0 | 0 | 0 | 72.47212 - 30 | 0
FALSE | 100 | 6 | 8 | 10 | 12 | 12 | 14 | 0 | [15 empty] | 600 |  | 140 | 320 | 285 | 320 | 72.11871 - 1 | 0 | 0 | 0 | 72.47212 - 30 | 0
FALSE | 150 | 6 | 8 | 10 | 12 | 12 | 14 | 0 | [15 empty] | 610 |  | 140 | 320 | 285 | 320 | 72.11871 - 1 | 0 | 0 | 0 | 72.47212 - 30 | 0
FALSE | 200 | 6 | 8 | 10 | 12 | 12 | 14 | 0 | [15 empty] | 620 |  | 140 | 260 | 285 | 320 | 72.11870 - 1 | 0 | 0 | 0 | 72.47212 - 30 | 0
FALSE | 250 | 6 | 8 | 10 | 12 | 12 | 14 | 0 | [15 empty] | 622.5 |  | 140 | 265 | 285 | 320 | 72.11870 - 1 | 0 | 0 | 0 | 72.47212 - 30 | 0
FALSE | 300 | 6 | 8 | 10 | 12 | 14 | 14 | 0 | [15 empty] | 625 |  | 140 | 263 | 285 | 320 | 72.11870 - 1 | 0 | 0 | 0 | 72.47212 - 30 | 0
FALSE | 350 | 6 | 8 | 10 | 12 | 14 | 14 | 0 | [15 empty] | 627.5 |  | 140 | 265 | 285 | 320 | 72.11870 - 1 | 0 | 0 | 0 | 72.47212 - 30 | 0
FALSE | 400 | 6 | 10 | 10 | 12 | 14 | 14 | 0 | [15 empty] | 630 |  | 140 | 265 | 285 | 320 | 72.11870 - 1 | 0 | 0 | 0 | 72.47212 - 30 | 0
FALSE | 600 | 10 | 10 | 12 | 14 | 14 | 14 | 0 | [15 empty] | 635 |  | 140 | 378 | 285 | 320 | 72.42461 - 1 | 0 | 0 | 0 | 72.47212 - 30 | 0
FALSE | 800 | 12 | 12 | 15 | 17 | 17 | 17 | 0 | [15 empty] | 637.5 | 23 | 142.5 | 320 | 285 | 320 | 72.11871 - 2 | 0 | 0 | 0 | 72.47212 - 44 | 0
TRUE | 1200 | 16 | 16 | 18 | 20 | 20 | 20 | 0 | [15 empty] | 642.5 |  | 142.5 | 317 | 285 | 320 | 72.11871 - 2 | 0 | 0 | 0 | 72.47212 - 44 | 0
TRUE | 1500 | 20 | 20 | 25 | 25 | 25 | 25 | 0 | [15 empty] | 650 |  | 142.5 | 265 | 285 | 320 | 72.11870 - 2 | 0 | 0 | 0 | 72.47212 - 44 | 0
TRUE | 2500 | 25 | 25 | 25 | 25 | 25 | 25 | 0 | [15 empty] | 652.5 |  | 142.5 | 318 | 285 | 320 | 72.11871 - 2 | 0 | 0 | 0 | 72.47212 - 44 | 0
[24 empty] | 655 |  | 142.5 | 378 | 285 | 320 | 72.42461 - 2 | 0 | 0 | 0 | 72.47212 - 44 | 0
[24 empty] | 657.5 |  | 142.5 | 260 | 285 | 320 | 72.11870 - 2 | 0 | 0 | 0 | 72.47212 - 44 | 0
Буртовые втулки |  |  | 242.04.462 | 242.04.463 | 242.04.464 | [18 empty] | 660 |  | 142.5 | 320 | 285 | 320 | 72.11871 - 2 | 0 | 0 | 0 | 72.47212 - 44 | 0
тип литника | 242.04.462-1 | 242.04.462 | 242.04.462-1 | [20 empty] | 665 |  | 142.5 | 265 | 285 | 320 | 72.11870 - 2 | 0 | 0 | 0 | 72.47212 - 44 | 0
Масса литника | 98.48 |  | 98.47776 | #N/A | #N/A | [18 empty] | 667.5 | 24 | 145 | 260 | 285 | 320 | 72.11870 - 3 | 0 | 0 | 0 | 72.47212 - 58 | 0
[24 empty] | 700 |  | 145 | 265 | 285 | 320 | 72.11870 - 3 | 0 | 0 | 0 | 72.47212 - 58 | 0
[26 empty] | 145 | 265 | 285 | 320 | 72.11870 - 3 | 0 | 0 | 0 | 72.47212 - 58 | 0
Литниковая 242.04.463 | [25 empty] | 145 | 270 | 285 | 320 | 72.11870 - 3 | 0 | 0 | 0 | 72.47212 - 58 | 0
Стояк |  | Питатель |  | Шлаковик |  |  | Всего | [18 empty] | 145 | 263 | 285 | 320 | 72.11870 - 3 | 0 | 0 | 0 | 72.47212 - 58 | 0
Диаметр |  | a |  | c | [21 empty] | 145 | 265 | 285 | 320 | 72.11870 - 3 | 0 | 0 | 0 | 72.47212 - 58 | 0
#N/A | #N/A | #N/A |  | #N/A | [21 empty] | 145 | 320 | 285 | 320 | 72.11871 - 3 | 0 | 0 | 0 | 72.47212 - 58 | 0
|  | b |  | d | [21 empty] | 145 | 318 | 285 | 320 | 72.11871 - 3 | 0 | 0 | 0 | 72.47212 - 58 | 0
Длина |  | #N/A | #N/A | #N/A | #N/A | [20 empty] | 145 | 263 | 285 | 320 | 72.11870 - 3 | 0 | 0 | 0 | 72.47212 - 58 | 0
1495 | 1495 | h |  | l | [21 empty] | 145 | 265 | 285 | 320 | 72.11870 - 3 | 0 | 0 | 0 | 72.47212 - 58 | 0
| 9.1 | #N/A | #N/A | #N/A | #N/A | [20 empty] | 145 | 265 | 285 | 320 | 72.11870 - 3 | 0 | 0 | 0 | 72.47212 - 58 | 0
| #N/A | Длина |  | Диаметр отл. | [21 empty] | 145 | 265 | 285 | 320 | 72.11870 - 3 | 0 | 0 | 0 | 72.47212 - 58 | 0
|  | 50 | 50 | 940 | #N/A | [20 empty] | 145 | 265 | 285 | 320 | 72.11870 - 3 | 0 | 0 | 0 | 72.47212 - 58 | 0
|  | Количество |  | Середина |  | На длине | [19 empty] | 145 | 265 | 285 | 320 | 72.11870 - 3 | 0 | 0 | 0 | 72.47212 - 58 | 0
|  | #N/A | #N/A | шлаковика |  | 270 | [19 empty] | 145 | 265 | 285 | 320 | 72.11870 - 3 | 0 | 0 | 0 | 72.47212 - 58 | 0
|  |  | 9.1 | #N/A | 9.1 | град. | [19 empty] | 145 | 265 | 285 | 320 | 72.11870 - 3 | 0 | 0 | 0 | 72.47212 - 58 | 0
|  |  | #N/A |  | #N/A | #N/A | #N/A | [17 empty] | 25 | 147.5 | 380 | 285 | 320 | 72.42461 - 4 | 0 | 0 | 0 | 72.47212 - 72 | 0
[26 empty] | 147.5 | 318 | 285 | 320 | 72.11871 - 4 | 0 | 0 | 0 | 72.47212 - 72 | 0
Литниковая 242.04.264 | [25 empty] | 147.5 | 320 | 285 | 320 | 72.11871 - 4 | 0 | 0 | 0 | 72.47212 - 72 | 0
Стояк |  | Питатель |  | Шлаковик |  |  | Бобышки | Всего | [17 empty] | 147.5 | 317 | 285 | 320 | 72.11871 - 4 | 0 | 0 | 0 | 72.47212 - 72 | 0
Диаметр |  | a |  | c |  |  | d | [18 empty] | 147.5 | 263 | 285 | 320 | 72.11870 - 4 | 0 | 0 | 0 | 72.47212 - 72 | 0
#N/A | #N/A | #N/A |  | #N/A |  |  | #N/A | [18 empty] | 147.5 | 267 | 285 | 320 | 72.11870 - 4 | 0 | 0 | 0 | 72.47212 - 72 | 0
|  | b |  | d |  |  | h | [18 empty] | 147.5 | 318 | 285 | 320 | 72.11871 - 4 | 0 | 0 | 0 | 72.47212 - 72 | 0
Длина |  | #N/A | #N/A | #N/A | #N/A |  | #N/A | [18 empty] | 147.5 | 375 | 285 | 320 | 72.42461 - 4 | 0 | 0 | 0 | 72.47212 - 72 | 0
1495 | 1495 | h |  | l |  |  | 2 штуки | [18 empty] | 147.5 | 265 | 285 | 320 | 72.11870 - 4 | 0 | 0 | 0 | 72.47212 - 72 | 0
| 9.1 | #N/A | #N/A | #N/A | #N/A |  | #N/A | [18 empty] | 147.5 | 263 | 285 | 320 | 72.11870 - 4 | 0 | 0 | 0 | 72.47212 - 72 | 0
| #N/A | Длина |  | Диаметр отл. | [20 empty] | 26 | 150 | 315 | 285 | 320 | 72.11871 - 5 | 7260006 | 0 | 0 | 72.47212 - 86 | 0
|  | 50 | 50 | 940 | #N/A | [20 empty] | 150 | 320 | 285 | 320 | 72.11871 - 5 | 7260006 | 0 | 0 | 72.47212 - 86 | 0
|  | Количество |  | Середина |  | На длине | [19 empty] | 150 | 250 | 285 | 320 | 72.11870 - 5 | 0 | 0 | 0 | 72.47212 - 86 | 0
|  | #N/A | #N/A | шлаковика |  | 210 | [19 empty] | 150 | 264 | 285 | 320 | 72.11870 - 5 | 0 | 0 | 0 | 72.47212 - 86 | 0
|  |  | 9.1 | #N/A | 9.1 | град. | [19 empty] | 150 | 320 | 285 | 320 | 72.11871 - 5 | 7260006 | 0 | 0 | 72.47212 - 86 | 0
|  |  | #N/A |  | #N/A | #N/A |  | #N/A | [17 empty] | 150 | 263 | 285 | 320 | 72.11870 - 5 | 0 | 0 | 0 | 72.47212 - 86 | 0
[26 empty] | 150 | 265 | 285 | 320 | 72.11870 - 5 | 0 | 0 | 0 | 72.47212 - 86 | 0
Литниковая 242.04.262 | [25 empty] | 150 | 262 | 285 | 320 | 72.11870 - 5 | 0 | 0 | 0 | 72.47212 - 86 | 0
Стояк |  | Шлаковик |  | Щель |  | Всего | [19 empty] | 150 | 320 | 285 | 320 | 72.11871 - 5 | 7260006 | 0 | 0 | 72.47212 - 86 | 0
Диаметр 1 стояка |  | c |  | a | [21 empty] | 150 | 263 | 285 | 320 | 72.11870 - 5 | 0 | 0 | 0 | 72.47212 - 86 | 0
60 | 60 | 40 |  | 14 | [21 empty] | 150 | 265 | 285 | 320 | 72.11870 - 5 | 0 | 0 | 0 | 72.47212 - 86 | 0
|  | d |  | b | [20 empty] | 27 | 155 | 265 | 285 | 320 | 72.11870 - 7 | 0 | 0 | 0 | 72.47212 - 114 | 0
Диаметр 2-3 стояка |  | 50 | 45 | 70 | [21 empty] | 155 | 260 | 185 | 320 | 72.11870 - 7 | 0 | 0 | 0 | 72.47212 - 114 | 0
65 | 65 | l |  | h | [21 empty] | 155 | 265 | 285 | 320 | 72.11870 - 7 | 0 | 0 | 0 | 72.47212 - 114 | 0
|  | 50 | 50 | 1495 | [21 empty] | 155 | 265 | 285 | 320 | 72.11870 - 7 | 0 | 0 | 0 | 72.47212 - 114 | 0
Высота |  | Ø отл. Или длина шлаковика | [23 empty] | 155 | 260 | 285 | 320 | 72.11870 - 7 | 0 | 0 | 0 | 72.47212 - 114 | 0
1495 | 1495 | 210 | 1083.849447 | 1 | 13.33241 | [20 empty] | 155 | 265 | 285 | 320 | 72.11870 - 7 | 0 | 0 | 0 | 72.47212 - 114 | 0
| 9.1 | Середина | 150 | [22 empty] | 155 | 265 | 285 | 320 | 72.11870 - 7 | 0 | 0 | 0 | 72.47212 - 114 | 0
| 1 | шлаковика | 150 | [22 empty] | 155 | 265 | 285 | 320 | 72.11870 - 7 | 0 | 0 | 0 | 72.47212 - 114 | 0
| 83.60973 | 345 | 1.535625 |  |  | 98.47776 | [19 empty] | 155 | 264 | 285 | 320 | 72.11870 - 7 | 0 | 0 | 0 | 72.47212 - 114 | 0
[25 empty] | 28 | 157.5 | 260 | 285 | 320 | 72.11870 - 8 | 0 | 0 | 0 | 72.47212 - 128 | 0
[26 empty] | 157.5 | 263 | 285 | 320 | 72.11870 - 8 | 0 | 0 | 0 | 72.47212 - 128 | 0
[26 empty] | 157.5 | 265 | 285 | 320 | 72.11870 - 8 | 0 | 0 | 0 | 72.47212 - 128 | 0
[25 empty] | 29 | 160 | 265 | 285 | 320 | 72.11870 - 9 | 0 | 0 | 0 | 72.47212 - 142 | 0
[26 empty] | 160 | 265 | 285 | 320 | 72.11870 - 9 | 0 | 0 | 0 | 72.47212 - 142 | 0
[26 empty] | 160 | 256 | 285 | 320 | 72.11870 - 9 | 0 | 0 | 0 | 72.47212 - 142 | 0
[26 empty] | 160 | 260 | 285 | 320 | 72.11870 - 9 | 0 | 0 | 0 | 72.47212 - 142 | 0
[26 empty] | 160 | 380 | 285 | 320 | 72.42461 - 9 | 0 | 0 | 0 | 72.47212 - 142 | 0
[26 empty] | 160 | 380 | 285 | 320 | 72.42461 - 9 | 0 | 0 | 0 | 72.47212 - 142 | 0
[25 empty] | 30 | 162.5 | 265 | 285 | 320 | 72.11870 - 10 | 0 | 0 | 0 | 72.47212 - 156 | 0
[26 empty] | 162.5 | 318 | 285 | 320 | 72.11871 - 10 | 0 | 0 | 0 | 72.47212 - 156 | 0
[26 empty] | 162.5 | 260 | 285 | 320 | 72.11870 - 10 | 0 | 0 | 0 | 72.47212 - 156 | 0
[26 empty] | 162.5 | 265 | 285 | 320 | 72.11870 - 10 | 0 | 0 | 0 | 72.47212 - 156 | 0
[26 empty] | 162.5 | 275 | 285 | 320 | 72.11870 - 10 | 0 | 0 | 0 | 72.47212 - 156 | 0
[25 empty] | 31 | 165 | 265 | 285 | 320 | 72.11870 - 11 | 0 | 0 | 0 | 72.47212 - 170 | 0
[26 empty] | 165 | 260 | 285 | 320 | 72.11870 - 11 | 0 | 0 | 0 | 72.47212 - 170 | 0
[26 empty] | 165 | 320 | 285 | 320 | 72.11871 - 11 | 0 | 0 | 0 | 72.47212 - 170 | 0
[26 empty] | 165 | 265 | 285 | 320 | 72.11870 - 11 | 0 | 0 | 0 | 72.47212 - 170 | 0
[26 empty] | 165 | 265 | 285 | 320 | 72.11870 - 11 | 0 | 0 | 0 | 72.47212 - 170 | 0
[26 empty] | 165 | 263 | 285 | 320 | 72.11870 - 11 | 0 | 0 | 0 | 72.47212 - 170 | 0
[25 empty] | 32 | 167.5 | 262 | 285 | 320 | 72.11870 - 12 | 0 | 0 | 0 | 72.47212 - 184 | 0
[26 empty] | 167.5 | 263 | 285 | 320 | 72.11870 - 12 | 0 | 0 | 0 | 72.47212 - 184 | 0
[26 empty] | 167.5 | 263 | 285 | 320 | 72.11870 - 12 | 0 | 0 | 0 | 72.47212 - 184 | 0
[26 empty] | 167.5 | 265 | 285 | 320 | 72.11870 - 12 | 0 | 0 | 0 | 72.47212 - 184 | 0
[26 empty] | 167.5 | 255 | 285 | 320 | 72.11870 - 12 | 0 | 0 | 0 | 72.47212 - 184 | 0
[26 empty] | 167.5 | 262 | 285 | 320 | 72.11870 - 12 | 0 | 0 | 0 | 72.47212 - 184 | 0
[26 empty] | 167.5 | 262 | 285 | 320 | 72.11870 - 12 | 0 | 0 | 0 | 72.47212 - 184 | 0
[26 empty] | 167.5 | 260 | 285 | 320 | 72.11870 - 12 | 0 | 0 | 0 | 72.47212 - 184 | 0
[25 empty] | 33 | 170 | 265 | 285 | 320 | 72.11870 - 13 | 0 | 0 | 0 | 72.47213 - 2 | 0
[26 empty] | 170 | 320 | 285 | 320 | 72.11871 - 13 | 0 | 0 | 0 | 72.47213 - 2 | 0
[26 empty] | 170 | 265 | 285 | 320 | 72.11870 - 13 | 0 | 0 | 0 | 72.47213 - 2 | 0
[26 empty] | 170 | 377 | 285 | 320 | 72.42461 - 13 | 0 | 0 | 0 | 72.47213 - 2 | 0
[26 empty] | 170 | 265 | 285 | 320 | 72.11870 - 13 | 0 | 0 | 0 | 72.47213 - 2 | 0
[26 empty] | 170 | 317 | 285 | 320 | 72.11871 - 13 | 0 | 0 | 0 | 72.47213 - 2 | 0
[26 empty] | 170 | 320 | 285 | 320 | 72.11871 - 13 | 0 | 0 | 0 | 72.47213 - 2 | 0
[26 empty] | 170 | 260 | 285 | 320 | 72.11870 - 13 | 0 | 0 | 0 | 72.47213 - 2 | 0
[25 empty] | 34 | 172.5 | 265 | 285 | 320 | 72.11870 - 14 | 0 | 0 | 0 | 72.47213 - 16 | 0
[26 empty] | 172.5 | 278 | 285 | 320 | 72.11870 - 14 | 0 | 0 | 0 | 72.47213 - 16 | 0
[26 empty] | 172.5 | 377 | 285 | 320 | 72.42461 - 14 | 7260007 | 0 | 0 | 72.47213 - 16 | 0
[26 empty] | 172.5 | 265 | 285 | 320 | 72.11870 - 14 | 0 | 0 | 0 | 72.47213 - 16 | 0
[25 empty] | 35 | 175 | 260 | 285 | 320 | 72.11870 - 15 | 0 | 0 | 0 | 72.47213 - 30 | 0
[26 empty] | 175 | 265 | 285 | 320 | 72.11870 - 15 | 0 | 0 | 0 | 72.47213 - 30 | 0
[26 empty] | 175 | 260 | 360 | 320 | 72.11870 - 15 | 0 | 0 | 0 | 72.47213 - 30 | 0
[26 empty] | 175 | 260 | 285 | 320 | 72.11870 - 15 | 0 | 0 | 0 | 72.47213 - 30 | 0
[26 empty] | 175 | 317 | 285 | 320 | 72.11871 - 15 | 7260008 | 0 | 0 | 72.47213 - 30 | 0
[26 empty] | 175 | 262 | 285 | 320 | 72.11870 - 15 | 0 | 0 | 0 | 72.47213 - 30 | 0
[26 empty] | 175 | 265 | 285 | 320 | 72.11870 - 15 | 0 | 0 | 0 | 72.47213 - 30 | 0
[26 empty] | 175 | 320 | 285 | 320 | 72.11871 - 15 | 7260008 | 0 | 0 | 72.47213 - 30 | 0
[26 empty] | 175 | 265 | 285 | 320 | 72.11870 - 15 | 0 | 0 | 0 | 72.47213 - 30 | 0
[26 empty] | 175 | 265 | 285 | 320 | 72.11870 - 15 | 0 | 0 | 0 | 72.47213 - 30 | 0
[25 empty] | 36 | 177.5 | 265 | 285 | 320 | 72.11870 - 16 | 0 | 0 | 0 | 72.47213 - 44 | 0
[26 empty] | 177.5 | 315 | 285 | 320 | 72.11871 - 16 | 7260009 | 0 | 0 | 72.47213 - 44 | 0
[26 empty] | 177.5 | 265 | 285 | 320 | 72.11870 - 16 | 0 | 0 | 0 | 72.47213 - 44 | 0
[26 empty] | 177.5 | 265 | 285 | 320 | 72.11870 - 16 | 0 | 0 | 0 | 72.47213 - 44 | 0
[26 empty] | 177.5 | 260 | 285 | 320 | 72.11870 - 16 | 0 | 0 | 0 | 72.47213 - 44 | 0
[26 empty] | 177.5 | 262 | 285 | 320 | 72.11870 - 16 | 0 | 0 | 0 | 72.47213 - 44 | 0
[26 empty] | 177.5 | 265 | 285 | 320 | 72.11870 - 16 | 0 | 0 | 0 | 72.47213 - 44 | 0
[26 empty] | 177.5 | 263 | 285 | 320 | 72.11870 - 16 | 0 | 0 | 0 | 72.47213 - 44 | 0
[26 empty] | 177.5 | 263 | 285 | 320 | 72.11870 - 16 | 0 | 0 | 0 | 72.47213 - 44 | 0
[25 empty] | 37 | 180 | 265 | 285 | 320 | 72.11870 - 17 | 0 | 0 | 0 | 72.47213 - 58 | 0
[26 empty] | 180 | 265 | 285 | 320 | 72.11870 - 17 | 0 | 0 | 0 | 72.47213 - 58 | 0
[26 empty] | 180 | 260 | 285 | 320 | 72.11870 - 17 | 0 | 0 | 0 | 72.47213 - 58 | 0
[26 empty] | 180 | 260 | 285 | 320 | 72.11870 - 17 | 0 | 0 | 0 | 72.47213 - 58 | 0
[26 empty] | 180 | 317 | 285 | 320 | 72.11871 - 17 | 0 | 0 | 0 | 72.47213 - 58 | 0
[26 empty] | 180 | 380 | 285 | 320 | 72.42461 - 17 | 0 | 0 | 0 | 72.47213 - 58 | 0
[26 empty] | 180 | 315 | 285 | 320 | 72.11871 - 17 | 0 | 0 | 0 | 72.47213 - 58 | 0
[26 empty] | 180 | 265 | 285 | 320 | 72.11870 - 17 | 0 | 0 | 0 | 72.47213 - 58 | 0
[26 empty] | 180 | 380 | 285 | 320 | 72.42461 - 17 | 0 | 0 | 0 | 72.47213 - 58 | 0
[26 empty] | 180 | 265 | 285 | 320 | 72.11870 - 17 | 0 | 0 | 0 | 72.47213 - 58 | 0
[26 empty] | 180 | 265 | 285 | 320 | 72.11870 - 17 | 0 | 0 | 0 | 72.47213 - 58 | 0
[26 empty] | 180 | 500 | 285 | 320 | 72.23398 - 01 | 0 | 0 | 0 | 72.47213 - 58 | 0
[25 empty] | 38 | 182.5 | 262 | 285 | 320 | 72.11870 - 18 | 0 | 0 | 0 | 72.47213 - 72 | 0
[26 empty] | 182.5 | 265 | 285 | 320 | 72.11870 - 18 | 0 | 0 | 0 | 72.47213 - 72 | 0
[26 empty] | 182.5 | 265 | 285 | 320 | 72.11870 - 18 | 0 | 0 | 0 | 72.47213 - 72 | 0
[26 empty] | 182.5 | 265 | 285 | 320 | 72.11870 - 18 | 0 | 0 | 0 | 72.47213 - 72 | 0
[26 empty] | 182.5 | 265 | 285 | 320 | 72.11870 - 18 | 0 | 0 | 0 | 72.47213 - 72 | 0
[26 empty] | 182.5 | 255 | 285 | 320 | 72.11870 - 18 | 0 | 0 | 0 | 72.47213 - 72 | 0
[25 empty] | 39 | 185 | 260 | 285 | 320 | 72.11870 - 19 | 0 | 0 | 0 | 72.47213 - 86 | 0
[26 empty] | 185 | 265 | 285 | 320 | 72.11870 - 19 | 0 | 0 | 0 | 72.47213 - 86 | 0
[26 empty] | 185 | 265 | 285 | 320 | 72.11870 - 19 | 0 | 0 | 0 | 72.47213 - 86 | 0
[26 empty] | 185 | 265 | 285 | 320 | 72.11870 - 19 | 0 | 0 | 0 | 72.47213 - 86 | 0
[26 empty] | 185 | 265 | 285 | 320 | 72.11870 - 19 | 0 | 0 | 0 | 72.47213 - 86 | 0
[26 empty] | 185 | 265 | 285 | 320 | 72.11870 - 19 | 0 | 0 | 0 | 72.47213 - 86 | 0
[26 empty] | 185 | 265 | 285 | 320 | 72.11870 - 19 | 0 | 0 | 0 | 72.47213 - 86 | 0
[26 empty] | 185 | 265 | 285 | 320 | 72.11870 - 19 | 0 | 0 | 0 | 72.47213 - 86 | 0
[26 empty] | 185 | 265 | 285 | 320 | 72.11870 - 19 | 0 | 0 | 0 | 72.47213 - 86 | 0
[26 empty] | 185 | 265 | 285 | 320 | 72.11870 - 19 | 0 | 0 | 0 | 72.47213 - 86 | 0
[26 empty] | 185 | 265 | 285 | 320 | 72.11870 - 19 | 0 | 0 | 0 | 72.47213 - 86 | 0
[26 empty] | 185 | 215 | 285 | 320 | 10247619 - 1 | 7260010 | 0 | 0 | 72.47213 - 86 | 0
[26 empty] | 185 | 215 | 285 | 320 | 10.247619 - 1 | 7260010 | 0 | 0 | 72.47213 - 86 | 0
[26 empty] | 185 | 215 | 285 | 320 | 10.247619 - 1 | 7260010 | 0 | 0 | 72.47213 - 86 | 0
[26 empty] | 185 | 260 | 285 | 320 | 72.11870 - 19 | 0 | 0 | 0 | 72.47213 - 86 | 0
[26 empty] | 185 | 265 | 285 | 320 | 72.11870 - 19 | 0 | 0 | 0 | 72.47213 - 86 | 0
[26 empty] | 185 | 215 | 285 | 320 | 10.247619 - 1 | 7260011 | 0 | 0 | 72.47213 - 86 | 0
[26 empty] | 185 | 213 | 285 | 320 | 10.247619 - 1 | 7260011 | 0 | 0 | 72.47213 - 86 | 0
[26 empty] | 185 | 215 | 285 | 320 | 10.247619 - 1 | 7260011 | 0 | 0 | 72.47213 - 86 | 0
[26 empty] | 185 | 215 | 285 | 320 | 10.247619 - 1 | 7260011 | 0 | 0 | 72.47213 - 86 | 0
[26 empty] | 185 | 215 | 285 | 320 | 10.247619 - 1 | 7260011 | 0 | 0 | 72.47213 - 86 | 0
[26 empty] | 185 | 213 | 285 | 320 | 10.247619 - 1 | 7260011 | 0 | 0 | 72.47213 - 86 | 0
[26 empty] | 185 | 213 | 285 | 320 | 10.247619 - 1 | 7260011 | 0 | 0 | 72.47213 - 86 | 0
[26 empty] | 185 | 213 | 285 | 320 | 10.247619 - 1 | 7260011 | 0 | 0 | 72.47213 - 86 | 0
[26 empty] | 185 | 215 | 285 | 320 | 10.247619 - 1 | 7260011 | 0 | 0 | 72.47213 - 86 | 0
[26 empty] | 185 | 215 | 285 | 320 | 10.247619 - 1 | 7260011 | 0 | 0 | 72.47213 - 86 | 0
[26 empty] | 185 | 213 | 285 | 320 | 10.247619 - 1 | 7260011 | 0 | 0 | 72.47213 - 86 | 0
[26 empty] | 185 | 213 | 285 | 320 | 10.247619 - 1 | 7260011 | 0 | 0 | 72.47213 - 86 | 0
[26 empty] | 185 | 212 | 285 | 320 | 10.247619 - 1 | 7260011 | 0 | 0 | 72.47213 - 86 | 0
[26 empty] | 185 | 215 | 285 | 320 | 10.247619 - 1 | 7260011 | 0 | 0 | 72.47213 - 86 | 0
[26 empty] | 185 | 260 | 285 | 320 | 72.11870 - 19 | 0 | 0 | 0 | 72.47213 - 86 | 0
[26 empty] | 185 | 503 | 285 | 320 | 72.23398 - 01 | 7260012 | 0 | 0 | 72.47213 - 86 | 0
[26 empty] | 185 | 213 | 285 | 320 | 10.247619 - 1 | 7260011 | 0 | 0 | 72.47213 - 86 | 0
[26 empty] | 185 | 213 | 285 | 320 | 10.247619 - 1 | 7260011 | 0 | 0 | 72.47213 - 86 | 0
[26 empty] | 185 | 213 | 285 | 320 | 10.247619 - 1 | 7260011 | 0 | 0 | 72.47213 - 86 | 0
[26 empty] | 185 | 265 | 285 | 320 | 72.11870 - 19 | 0 | 0 | 0 | 72.47213 - 86 | 0
[25 empty] | 40 | 187.5 | 213 | 285 | 320 | 10.247619 - 2 | 7260013 | 0 | 0 | 72.47213 - 100 | 0
[26 empty] | 187.5 | 215 | 285 | 320 | 10.247619 - 2 | 7260013 | 0 | 0 | 72.47213 - 100 | 0
[26 empty] | 187.5 | 265 | 285 | 320 | 72.11870 - 20 | 0 | 0 | 0 | 72.47213 - 100 | 0
[26 empty] | 187.5 | 265 | 285 | 320 | 72.11870 - 20 | 0 | 0 | 0 | 72.47213 - 100 | 0
[26 empty] | 187.5 | 265 | 285 | 320 | 72.11870 - 20 | 0 | 0 | 0 | 72.47213 - 100 | 0
[26 empty] | 187.5 | 265 | 285 | 320 | 72.11870 - 20 | 0 | 0 | 0 | 72.47213 - 100 | 0
[26 empty] | 187.5 | 215 | 285 | 320 | 10.247619 - 2 | 7260013 | 0 | 0 | 72.47213 - 100 | 0
[26 empty] | 187.5 | 215 | 285 | 320 | 10.247619 - 2 | 7260013 | 0 | 0 | 72.47213 - 100 | 0
[26 empty] | 187.5 | 317 | 285 | 320 | 72.11871 - 20 | 0 | 0 | 0 | 72.47213 - 100 | 0
[26 empty] | 187.5 | 440 | 285 | 320 | 10.241070 - 01 | 7260014 | 0 | 0 | 72.47213 - 100 | 0
[26 empty] | 187.5 | 505 | 285 | 320 | 72.23398 - 02 | 7260015 | 0 | 0 | 72.47213 - 100 | 0
[26 empty] | 187.5 | 320 | 285 | 320 | 72.11871 - 20 | 0 | 0 | 0 | 72.47213 - 100 | 0
[26 empty] | 187.5 | 215 | 285 | 320 | 10.247619 - 2 | 7260013 | 0 | 0 | 72.47213 - 100 | 0
[26 empty] | 187.5 | 265 | 285 | 320 | 72.11870 - 20 | 0 | 0 | 0 | 72.47213 - 100 | 0
[26 empty] | 187.5 | 260 | 285 | 320 | 72.11870 - 20 | 0 | 0 | 0 | 72.47213 - 100 | 0
[26 empty] | 187.5 | 317 | 285 | 320 | 72.11871 - 20 | 0 | 0 | 0 | 72.47213 - 100 | 0
[26 empty] | 187.5 | 265 | 285 | 320 | 72.11870 - 20 | 0 | 0 | 0 | 72.47213 - 100 | 0
[25 empty] | 41 | 190 | 265 | 285 | 320 | 72.11870 - 21 | 0 | 0 | 0 | 72.47213 - 114 | 0
[26 empty] | 190 | 263 | 285 | 320 | 72.11870 - 21 | 0 | 0 | 0 | 72.47213 - 114 | 0
[26 empty] | 190 | 263 | 285 | 320 | 72.11870 - 21 | 0 | 0 | 0 | 72.47213 - 114 | 0
[26 empty] | 190 | 265 | 285 | 320 | 72.11870 - 21 | 0 | 0 | 0 | 72.47213 - 114 | 0
[26 empty] | 190 | 265 | 285 | 320 | 72.11870 - 21 | 0 | 0 | 0 | 72.47213 - 114 | 0
[26 empty] | 190 | 265 | 285 | 320 | 72.11870 - 21 | 0 | 0 | 0 | 72.47213 - 114 | 0
[26 empty] | 190 | 265 | 285 | 320 | 72.11870 - 21 | 0 | 0 | 0 | 72.47213 - 114 | 0
[26 empty] | 190 | 265 | 285 | 320 | 72.11870 - 21 | 0 | 0 | 0 | 72.47213 - 114 | 0
[26 empty] | 190 | 260 | 285 | 320 | 72.11870 - 21 | 0 | 0 | 0 | 72.47213 - 114 | 0
[26 empty] | 190 | 260 | 285 | 320 | 72.11870 - 21 | 0 | 0 | 0 | 72.47213 - 114 | 0
[26 empty] | 190 | 265 | 285 | 320 | 72.11870 - 21 | 0 | 0 | 0 | 72.47213 - 114 | 0
[26 empty] | 190 | 265 | 285 | 320 | 72.11870 - 21 | 0 | 0 | 0 | 72.47213 - 114 | 0
[26 empty] | 190 | 265 | 285 | 320 | 72.11870 - 21 | 0 | 0 | 0 | 72.47213 - 114 | 0
[26 empty] | 190 | 260 | 285 | 320 | 72.11870 - 21 | 0 | 0 | 0 | 72.47213 - 114 | 0
[26 empty] | 190 | 265 | 285 | 320 | 72.11870 - 21 | 0 | 0 | 0 | 72.47213 - 114 | 0
[26 empty] | 190 | 265 | 285 | 320 | 72.11870 - 21 | 0 | 0 | 0 | 72.47213 - 114 | 0
[26 empty] | 190 | 265 | 285 | 320 | 72.11870 - 21 | 0 | 0 | 0 | 72.47213 - 114 | 0
[26 empty] | 190 | 265 | 285 | 320 | 72.11870 - 21 | 0 | 0 | 0 | 72.47213 - 114 | 0
[26 empty] | 190 | 263 | 285 | 320 | 72.11870 - 21 | 0 | 0 | 0 | 72.47213 - 114 | 0
[26 empty] | 190 | 265 | 285 | 320 | 72.11870 - 21 | 0 | 0 | 0 | 72.47213 - 114 | 0
[26 empty] | 190 | 263 | 285 | 320 | 72.11870 - 21 | 0 | 0 | 0 | 72.47213 - 114 | 0
[26 empty] | 190 | 213 | 285 | 320 | 10.247619 - 3 | 7260016 | 0 | 0 | 72.47213 - 114 | 0
[26 empty] | 190 | 320 | 285 | 320 | 72.11871 - 21 | 0 | 0 | 0 | 72.47213 - 114 | 0
[26 empty] | 190 | 265 | 285 | 320 | 72.11870 - 21 | 0 | 0 | 0 | 72.47213 - 114 | 0
[26 empty] | 190 | 265 | 285 | 320 | 72.11870 - 21 | 0 | 0 | 0 | 72.47213 - 114 | 0
[26 empty] | 190 | 265 | 285 | 320 | 72.11870 - 21 | 0 | 0 | 0 | 72.47213 - 114 | 0
[26 empty] | 190 | 265 | 285 | 320 | 72.11870 - 21 | 0 | 0 | 0 | 72.47213 - 114 | 0
[26 empty] | 190 | 265 | 285 | 320 | 72.11870 - 21 | 0 | 0 | 0 | 72.47213 - 114 | 0
[26 empty] | 190 | 265 | 285 | 320 | 72.11870 - 21 | 0 | 0 | 0 | 72.47213 - 114 | 0
[26 empty] | 190 | 265 | 285 | 320 | 72.11870 - 21 | 0 | 0 | 0 | 72.47213 - 114 | 0
[26 empty] | 190 | 265 | 285 | 320 | 72.11870 - 21 | 0 | 0 | 0 | 72.47213 - 114 | 0
[25 empty] | 42 | 192.5 | 265 | 285 | 320 | 72.11870 - 22 | 0 | 0 | 0 | 72.47213 - 128 | 0
[26 empty] | 192.5 | 265 | 285 | 320 | 72.11870 - 22 | 0 | 0 | 0 | 72.47213 - 128 | 0
[26 empty] | 192.5 | 263 | 285 | 320 | 72.11870 - 22 | 0 | 0 | 0 | 72.47213 - 128 | 0
[26 empty] | 192.5 | 260 | 285 | 320 | 72.11870 - 22 | 0 | 0 | 0 | 72.47213 - 128 | 0
[26 empty] | 192.5 | 265 | 285 | 320 | 72.11870 - 22 | 0 | 0 | 0 | 72.47213 - 128 | 0
[26 empty] | 192.5 | 265 | 285 | 320 | 72.11870 - 22 | 0 | 0 | 0 | 72.47213 - 128 | 0
[26 empty] | 192.5 | 265 | 285 | 320 | 72.11870 - 22 | 0 | 0 | 0 | 72.47213 - 128 | 0
[26 empty] | 192.5 | 265 | 285 | 320 | 72.11870 - 22 | 0 | 0 | 0 | 72.47213 - 128 | 0
[26 empty] | 192.5 | 265 | 285 | 320 | 72.11870 - 22 | 0 | 0 | 0 | 72.47213 - 128 | 0
[26 empty] | 192.5 | 265 | 285 | 320 | 72.11870 - 22 | 0 | 0 | 0 | 72.47213 - 128 | 0
[26 empty] | 192.5 | 263 | 285 | 320 | 72.11870 - 22 | 0 | 0 | 0 | 72.47213 - 128 | 0
[26 empty] | 192.5 | 265 | 285 | 320 | 72.11870 - 22 | 0 | 0 | 0 | 72.47213 - 128 | 0
[26 empty] | 192.5 | 265 | 285 | 320 | 72.11870 - 22 | 0 | 0 | 0 | 72.47213 - 128 | 0
[26 empty] | 192.5 | 265 | 285 | 320 | 72.11870 - 22 | 0 | 0 | 0 | 72.47213 - 128 | 0
[26 empty] | 192.5 | 265 | 285 | 320 | 72.11870 - 22 | 0 | 0 | 0 | 72.47213 - 128 | 0
[26 empty] | 192.5 | 260 | 375 | 320 | 72.49955 - 1 | 0 | 0 | 0 | 72.47213 - 128 | 0
[26 empty] | 192.5 | 265 | 285 | 320 | 72.11870 - 22 | 0 | 0 | 0 | 72.47213 - 128 | 0
[26 empty] | 192.5 | 265 | 285 | 320 | 72.11870 - 22 | 0 | 0 | 0 | 72.47213 - 128 | 0
[26 empty] | 192.5 | 265 | 285 | 320 | 72.11870 - 22 | 0 | 0 | 0 | 72.47213 - 128 | 0
[26 empty] | 192.5 | 265 | 285 | 320 | 72.11870 - 22 | 0 | 0 | 0 | 72.47213 - 128 | 0
[26 empty] | 192.5 | 250 | 285 | 320 | 72.11870 - 22 | 0 | 0 | 0 | 72.47213 - 128 | 0
[26 empty] | 192.5 | 265 | 285 | 320 | 72.11870 - 22 | 0 | 0 | 0 | 72.47213 - 128 | 0
[26 empty] | 192.5 | 265 | 285 | 320 | 72.11870 - 22 | 0 | 0 | 0 | 72.47213 - 128 | 0
[26 empty] | 192.5 | 262 | 285 | 320 | 72.11870 - 22 | 0 | 0 | 0 | 72.47213 - 128 | 0
[26 empty] | 192.5 | 317 | 285 | 320 | 72.11871 - 22 | 0 | 0 | 0 | 72.47213 - 128 | 0
[26 empty] | 192.5 | 265 | 285 | 320 | 72.11870 - 22 | 0 | 0 | 0 | 72.47213 - 128 | 0
[26 empty] | 192.5 | 260 | 360 | 320 | 72.49955 - 1 | 0 | 0 | 0 | 72.47213 - 128 | 0
[26 empty] | 192.5 | 265 | 285 | 320 | 72.11870 - 22 | 0 | 0 | 0 | 72.47213 - 128 | 0
[26 empty] | 192.5 | 260 | 285 | 320 | 72.11870 - 22 | 0 | 0 | 0 | 72.47213 - 128 | 0
[26 empty] | 192.5 | 265 | 285 | 320 | 72.11870 - 22 | 0 | 0 | 0 | 72.47213 - 128 | 0
[26 empty] | 192.5 | 265 | 285 | 320 | 72.11870 - 22 | 0 | 0 | 0 | 72.47213 - 128 | 0
[26 empty] | 192.5 | 265 | 285 | 320 | 72.11870 - 22 | 0 | 0 | 0 | 72.47213 - 128 | 0
[26 empty] | 192.5 | 265 | 285 | 320 | 72.11870 - 22 | 0 | 0 | 0 | 72.47213 - 128 | 0
[26 empty] | 192.5 | 260 | 375 | 320 | 72.49955 - 1 | 0 | 0 | 0 | 72.47213 - 128 | 0
[25 empty] | 43 | 195 | 265 | 285 | 320 | 72.11870 - 23 | 0 | 0 | 0 | 72.47213 - 142 | 0
[26 empty] | 195 | 265 | 285 | 320 | 72.11870 - 23 | 0 | 0 | 0 | 72.47213 - 142 | 0
[26 empty] | 195 | 265 | 285 | 320 | 72.11870 - 23 | 0 | 0 | 0 | 72.47213 - 142 | 0
[26 empty] | 195 | 265 | 285 | 320 | 72.11870 - 23 | 0 | 0 | 0 | 72.47213 - 142 | 0
[26 empty] | 195 | 265 | 285 | 320 | 72.11870 - 23 | 0 | 0 | 0 | 72.47213 - 142 | 0
[26 empty] | 195 | 265 | 285 | 320 | 72.11870 - 23 | 0 | 0 | 0 | 72.47213 - 142 | 0
[26 empty] | 195 | 260 | 285 | 320 | 72.11870 - 23 | 0 | 0 | 0 | 72.47213 - 142 | 0
[26 empty] | 195 | 265 | 285 | 320 | 72.11870 - 23 | 0 | 0 | 0 | 72.47213 - 142 | 0
[26 empty] | 195 | 265 | 285 | 320 | 72.11870 - 23 | 0 | 0 | 0 | 72.47213 - 142 | 0
[26 empty] | 195 | 318 | 285 | 320 | 72.11871 - 23 | 7260017 | 0 | 0 | 72.47213 - 142 | 0
[26 empty] | 195 | 377 | 285 | 320 | 72.42461 - 23 | 7260018 | 0 | 0 | 72.47213 - 142 | 0
[26 empty] | 195 | 263 | 285 | 320 | 72.11870 - 23 | 0 | 0 | 0 | 72.47213 - 142 | 0
[26 empty] | 195 | 377 | 285 | 320 | 72.42461 - 23 | 7260018 | 0 | 0 | 72.47213 - 142 | 0
[26 empty] | 195 | 260 | 285 | 320 | 72.11870 - 23 | 0 | 0 | 0 | 72.47213 - 142 | 0
[26 empty] | 195 | 265 | 285 | 320 | 72.11870 - 23 | 0 | 0 | 0 | 72.47213 - 142 | 0
[26 empty] | 195 | 265 | 285 | 320 | 72.11870 - 23 | 0 | 0 | 0 | 72.47213 - 142 | 0
[25 empty] | 44 | 197.5 | 265 | 285 | 320 | 72.11870 - 24 | 0 | 0 | 0 | 72.47213 - 156 | 0
[26 empty] | 197.5 | 260 | 285 | 320 | 72.11870 - 24 | 0 | 0 | 0 | 72.47213 - 156 | 0
[26 empty] | 197.5 | 260 | 285 | 320 | 72.11870 - 24 | 0 | 0 | 0 | 72.47213 - 156 | 0
[26 empty] | 197.5 | 265 | 285 | 320 | 72.11870 - 24 | 0 | 0 | 0 | 72.47213 - 156 | 0
[26 empty] | 197.5 | 265 | 285 | 320 | 72.11870 - 24 | 0 | 0 | 0 | 72.47213 - 156 | 0
[26 empty] | 197.5 | 263 | 285 | 320 | 72.11870 - 24 | 0 | 0 | 0 | 72.47213 - 156 | 0
[26 empty] | 197.5 | 318 | 285 | 320 | 72.11871 - 24 | 0 | 0 | 0 | 72.47213 - 156 | 0
[26 empty] | 197.5 | 325 | 285 | 320 | 72.11871 - 24 | 0 | 0 | 0 | 72.47213 - 156 | 0
[26 empty] | 197.5 | 265 | 285 | 320 | 72.11870 - 24 | 0 | 0 | 0 | 72.47213 - 156 | 0
[26 empty] | 197.5 | 265 | 285 | 320 | 72.11870 - 24 | 0 | 0 | 0 | 72.47213 - 156 | 0
[26 empty] | 197.5 | 260 | 285 | 320 | 72.11870 - 24 | 0 | 0 | 0 | 72.47213 - 156 | 0
[26 empty] | 197.5 | 378 | 285 | 320 | 72.42461 - 24 | 0 | 0 | 0 | 72.47213 - 156 | 0
[26 empty] | 197.5 | 318 | 285 | 320 | 72.11871 - 24 | 0 | 0 | 0 | 72.47213 - 156 | 0
[26 empty] | 197.5 | 263 | 285 | 320 | 72.11870 - 24 | 0 | 0 | 0 | 72.47213 - 156 | 0
[26 empty] | 197.5 | 265 | 285 | 320 | 72.11870 - 24 | 0 | 0 | 0 | 72.47213 - 156 | 0
[26 empty] | 197.5 | 375 | 285 | 320 | 72.42461 - 24 | 0 | 0 | 0 | 72.47213 - 156 | 0
[25 empty] | 45 | 200 | 265 | 285 | 320 | 72.11870 - 25 | 0 | 0 | 0 | 72.47213 - 170 | 0
[26 empty] | 200 | 265 | 285 | 320 | 72.11870 - 25 | 0 | 0 | 0 | 72.47213 - 170 | 0
[26 empty] | 200 | 265 | 285 | 320 | 72.11870 - 25 | 0 | 0 | 0 | 72.47213 - 170 | 0
[26 empty] | 200 | 410 | 285 | 320 | 72.42346 - 01 | 7260019 | 0 | 0 | 72.47213 - 170 | 0
[26 empty] | 200 | 265 | 285 | 320 | 72.11870 - 25 | 0 | 0 | 0 | 72.47213 - 170 | 0
[26 empty] | 200 | 265 | 285 | 320 | 72.11870 - 25 | 0 | 0 | 0 | 72.47213 - 170 | 0
[26 empty] | 200 | 260 | 285 | 320 | 72.11870 - 25 | 0 | 0 | 0 | 72.47213 - 170 | 0
[26 empty] | 200 | 265 | 285 | 320 | 72.11870 - 25 | 0 | 0 | 0 | 72.47213 - 170 | 0
[26 empty] | 200 | 260 | 285 | 320 | 72.11870 - 25 | 0 | 0 | 0 | 72.47213 - 170 | 0
[26 empty] | 200 | 265 | 285 | 320 | 72.11870 - 25 | 0 | 0 | 0 | 72.47213 - 170 | 0
[26 empty] | 200 | 265 | 285 | 320 | 72.11870 - 25 | 0 | 0 | 0 | 72.47213 - 170 | 0
[26 empty] | 200 | 265 | 285 | 320 | 72.11870 - 25 | 0 | 0 | 0 | 72.47213 - 170 | 0
[26 empty] | 200 | 262 | 285 | 320 | 72.11870 - 25 | 0 | 0 | 0 | 72.47213 - 170 | 0
[26 empty] | 200 | 265 | 285 | 320 | 72.11870 - 25 | 0 | 0 | 0 | 72.47213 - 170 | 0
[26 empty] | 200 | 315 | 285 | 320 | 72.11871 - 25 | 0 | 0 | 0 | 72.47213 - 170 | 0
[26 empty] | 200 | 265 | 285 | 320 | 72.11870 - 25 | 0 | 0 | 0 | 72.47213 - 170 | 0
[25 empty] | 46 | 202.5 | 410 | 285 | 320 | 72.42346 - 02 | 7260019 | 0 | 0 | 72.47213 - 184 | 0
[25 empty] | 47 | 205 | 260 | 285 | 320 | 72.11870 - 27 | 0 | 0 | 0 | 72.47213 - 198 | 0
[26 empty] | 205 | 265 | 285 | 320 | 72.11870 - 27 | 0 | 0 | 0 | 72.47213 - 198 | 0
[26 empty] | 205 | 265 | 285 | 320 | 72.11870 - 27 | 0 | 0 | 0 | 72.47213 - 198 | 0
[26 empty] | 205 | 265 | 285 | 320 | 72.11870 - 27 | 0 | 0 | 0 | 72.47213 - 198 | 0
[26 empty] | 205 | 265 | 285 | 320 | 72.11870 - 27 | 0 | 0 | 0 | 72.47213 - 198 | 0
[26 empty] | 205 | 265 | 285 | 320 | 72.11870 - 27 | 0 | 0 | 0 | 72.47213 - 198 | 0
[26 empty] | 205 | 265 | 285 | 320 | 72.11870 - 27 | 0 | 0 | 0 | 72.47213 - 198 | 0
[26 empty] | 205 | 265 | 285 | 320 | 72.11870 - 27 | 0 | 0 | 0 | 72.47213 - 198 | 0
[26 empty] | 205 | 265 | 285 | 320 | 72.11870 - 27 | 0 | 0 | 0 | 72.47213 - 198 | 0
[26 empty] | 205 | 315 | 285 | 320 | 72.11871 - 27 | 0 | 0 | 0 | 72.47213 - 198 | 0
[26 empty] | 205 | 260 | 285 | 320 | 72.11870 - 27 | 0 | 0 | 0 | 72.47213 - 198 | 0
[26 empty] | 205 | 270 | 285 | 320 | 72.11870 - 27 | 0 | 0 | 0 | 72.47213 - 198 | 0
[26 empty] | 205 | 263 | 285 | 320 | 72.11870 - 27 | 0 | 0 | 0 | 72.47213 - 198 | 0
[26 empty] | 205 | 265 | 285 | 320 | 72.11870 - 27 | 0 | 0 | 0 | 72.47213 - 198 | 0
[26 empty] | 205 | 260 | 285 | 320 | 72.11870 - 27 | 0 | 0 | 0 | 72.47213 - 198 | 0
[26 empty] | 205 | 265 | 285 | 320 | 72.11870 - 27 | 0 | 0 | 0 | 72.47213 - 198 | 0
[26 empty] | 205 | 265 | 285 | 320 | 72.11870 - 27 | 0 | 0 | 0 | 72.47213 - 198 | 0
[25 empty] | 48 | 207.5 | 275 | 285 | 320 | 10.242267 - 1 | 7260020 | 0 | 0 | 72.47213 - 212 | 0
[26 empty] | 207.5 | 265 | 285 | 320 | 72.11870 - 28 | 0 | 0 | 0 | 72.47213 - 212 | 0
[26 empty] | 207.5 | 440 | 285 | 320 | 10.241070 - 02 | 7260021 | 0 | 0 | 72.47213 - 212 | 0
[26 empty] | 207.5 | 263 | 285 | 320 | 72.11870 - 28 | 0 | 0 | 0 | 72.47213 - 212 | 0
[26 empty] | 207.5 | 503 | 285 | 320 | 72.23398 - 03 | 7260022 | 0 | 0 | 72.47213 - 212 | 0
[26 empty] | 207.5 | 264 | 285 | 320 | 72.11870 - 28 | 0 | 0 | 0 | 72.47213 - 212 | 0
[26 empty] | 207.5 | 260 | 285 | 320 | 72.11870 - 28 | 0 | 0 | 0 | 72.47213 - 212 | 0
[26 empty] | 207.5 | 375 | 285 | 320 | 72.42461 - 28 | 0 | 0 | 0 | 72.47213 - 212 | 0
[26 empty] | 207.5 | 263 | 285 | 320 | 72.11870 - 28 | 0 | 0 | 0 | 72.47213 - 212 | 0
[25 empty] | 49 | 210 | 380 | 285 | 320 | 72.42461 - 29 | 0 | 0 | 0 | 72.47213 - 226 | 0
[26 empty] | 210 | 265 | 285 | 320 | 72.11870 - 29 | 0 | 0 | 0 | 72.47213 - 226 | 0
[26 empty] | 210 | 262 | 285 | 320 | 72.11870 - 29 | 0 | 0 | 0 | 72.47213 - 226 | 0
[26 empty] | 210 | 380 | 285 | 320 | 72.42461 - 29 | 0 | 0 | 0 | 72.47213 - 226 | 0
[26 empty] | 210 | 380 | 285 | 320 | 72.42461 - 29 | 0 | 0 | 0 | 72.47213 - 226 | 0
[26 empty] | 210 | 265 | 285 | 320 | 72.11870 - 29 | 0 | 0 | 0 | 72.47213 - 226 | 0
[26 empty] | 210 | 265 | 285 | 320 | 72.11870 - 29 | 0 | 0 | 0 | 72.47213 - 226 | 0
[26 empty] | 210 | 376 | 285 | 320 | 72.42461 - 29 | 0 | 0 | 0 | 72.47213 - 226 | 0
[26 empty] | 210 | 263 | 285 | 320 | 72.11870 - 29 | 0 | 0 | 0 | 72.47213 - 226 | 0
[26 empty] | 210 | 265 | 285 | 320 | 72.11870 - 29 | 0 | 0 | 0 | 72.47213 - 226 | 0
[26 empty] | 210 | 263 | 285 | 320 | 72.11870 - 29 | 0 | 0 | 0 | 72.47213 - 226 | 0
[26 empty] | 210 | 398 | 285 | 320 | 10.255223 - 5 | 7260023 | 0 | 0 | 72.47213 - 226 | 0
[26 empty] | 210 | 400 | 285 | 320 | 10.255223 - 5 | 7260023 | Н.Н. - нет кокиля - 26.07.2022 | 0 | 72.47213 - 226 | 0
[26 empty] | 210 | 380 | 285 | 320 | 72.42461 - 29 | 0 | 0 | 0 | 72.47213 - 226 | 0
[26 empty] | 210 | 263 | 285 | 320 | 72.11870 - 29 | 0 | 0 | 0 | 72.47213 - 226 | 0
[26 empty] | 210 | 377 | 285 | 320 | 72.42461 - 29 | 0 | 0 | 0 | 72.47213 - 226 | 0
[26 empty] | 210 | 318 | 285 | 320 | 72.11871 - 29 | 0 | 0 | 0 | 72.47213 - 226 | 0
[26 empty] | 210 | 320 | 285 | 320 | 72.11871 - 29 | 0 | 0 | 0 | 72.47213 - 226 | 0
[26 empty] | 210 | 315 | 285 | 320 | 72.11871 - 29 | 0 | 0 | 0 | 72.47213 - 226 | 0
[26 empty] | 210 | 263 | 285 | 320 | 72.11870 - 29 | 0 | 0 | 0 | 72.47213 - 226 | 0
[26 empty] | 210 | 263 | 285 | 320 | 72.11870 - 29 | 0 | 0 | 0 | 72.47213 - 226 | 0
[26 empty] | 210 | 263 | 285 | 320 | 72.11870 - 29 | 0 | 0 | 0 | 72.47213 - 226 | 0
[26 empty] | 210 | 380 | 285 | 320 | 72.42461 - 29 | 0 | 0 | 0 | 72.47213 - 226 | 0
[26 empty] | 210 | 375 | 285 | 320 | 72.42461 - 29 | 0 | 0 | 0 | 72.47213 - 226 | 0
[26 empty] | 210 | 375 | 285 | 320 | 72.42461 - 29 | 0 | 0 | 0 | 72.47213 - 226 | 0
[25 empty] | 50 | 212.5 | 320 | 285 | 320 | 72.11871 - 30 | 7260024 | 0 | 0 | 72.47213 - 240 | 0
[26 empty] | 212.5 | 263 | 285 | 320 | 72.11870 - 30 | 0 | 0 | 0 | 72.47213 - 240 | 0
[26 empty] | 212.5 | 400 | 285 | 320 | 10.255223 - 6 | 0 | 0 | 0 | 72.47213 - 240 | 0
[26 empty] | 212.5 | 375 | 285 | 320 | 72.42461 - 30 | 0 | 0 | 0 | 72.47213 - 240 | 0
[26 empty] | 212.5 | 380 | 285 | 320 | 72.42461 - 30 | 0 | 0 | 0 | 72.47213 - 240 | 0
[26 empty] | 212.5 | 320 | 285 | 320 | 72.11871 - 30 | 7260024 | 0 | 0 | 72.47213 - 240 | 0
[26 empty] | 212.5 | 375 | 285 | 320 | 72.42461 - 30 | 0 | 0 | 0 | 72.47213 - 240 | 0
[26 empty] | 212.5 | 375 | 285 | 320 | 72.42461 - 30 | 0 | 0 | 0 | 72.47213 - 240 | 0
[26 empty] | 212.5 | 263 | 285 | 320 | 72.11870 - 30 | 0 | 0 | 0 | 72.47213 - 240 | 0
[25 empty] | 51 | 215 | 375 | 285 | 320 | 72.42461 - 31 | 0 | 0 | 0 | 72.47213 - 254 | 0
[26 empty] | 215 | 265 | 285 | 320 | 72.11870 - 31 | 0 | 0 | 0 | 72.47213 - 254 | 0
[26 empty] | 215 | 265 | 285 | 320 | 72.11870 - 31 | 0 | 0 | 0 | 72.47213 - 254 | 0
[26 empty] | 215 | 265 | 285 | 320 | 72.11870 - 31 | 0 | 0 | 0 | 72.47213 - 254 | 0
[26 empty] | 215 | 320 | 285 | 320 | 72.11871 - 31 | 0 | 0 | 0 | 72.47213 - 254 | 0
[26 empty] | 215 | 265 | 285 | 320 | 72.11870 - 31 | 0 | 0 | 0 | 72.47213 - 254 | 0
[26 empty] | 215 | 377 | 285 | 320 | 72.42461 - 31 | 0 | 0 | 0 | 72.47213 - 254 | 0
[26 empty] | 215 | 263 | 285 | 320 | 72.11870 - 31 | 0 | 0 | 0 | 72.47213 - 254 | 0
[26 empty] | 215 | 263 | 285 | 320 | 72.11870 - 31 | 0 | 0 | 0 | 72.47213 - 254 | 0
[26 empty] | 215 | 262 | 285 | 320 | 72.11870 - 31 | 0 | 0 | 0 | 72.47213 - 254 | 0
[26 empty] | 215 | 375 | 285 | 320 | 72.42461 - 31 | 0 | 0 | 0 | 72.47213 - 254 | 0
[26 empty] | 215 | 253 | 375 | 320 | 72.11870 - 31 | 7260025 | 0 | 0 | 72.47213 - 254 | 0
[26 empty] | 215 | 377 | 285 | 320 | 72.42461 - 31 | 0 | 0 | 0 | 72.47213 - 254 | 0
[26 empty] | 215 | 317 | 285 | 320 | 72.11871 - 31 | 0 | 0 | 0 | 72.47213 - 254 | 0
[26 empty] | 215 | 317 | 285 | 320 | 72.11871 - 31 | 0 | 0 | 0 | 72.47213 - 254 | 0
[26 empty] | 215 | 265 | 285 | 320 | 72.11870 - 31 | 0 | 0 | 0 | 72.47213 - 254 | 0
[25 empty] | 52 | 217.5 | 320 | 285 | 320 | 72.11871 - 32 | 0 | 0 | 0 | 72.47214 - 2 | 0
[26 empty] | 217.5 | 320 | 285 | 320 | 72.11871 - 32 | 0 | 0 | 0 | 72.47214 - 2 | 0
[26 empty] | 217.5 | 315 | 285 | 320 | 72.11871 - 32 | 0 | 0 | 0 | 72.47214 - 2 | 0
[26 empty] | 217.5 | 400 | 285 | 320 | 10.255223 - 8 | 0 | 0 | 0 | 72.47214 - 2 | 0
[26 empty] | 217.5 | 255 | 285 | 320 | 72.11870 - 32 | 0 | 0 | 0 | 72.47214 - 2 | 0
[26 empty] | 217.5 | 400 | 285 | 320 | 10.255223 - 8 | 0 | 0 | 0 | 72.47214 - 2 | 0
[26 empty] | 217.5 | 320 | 285 | 320 | 72.11871 - 32 | 0 | 0 | 0 | 72.47214 - 2 | 0
[26 empty] | 217.5 | 455 | 285 | 320 | 72.48007 - 01 | 7260026 | 0 | 0 | 72.47214 - 2 | 0
[26 empty] | 217.5 | 260 | 285 | 320 | 72.11870 - 32 | 0 | 0 | 0 | 72.47214 - 2 | 0
[25 empty] | 53 | 220 | 265 | 285 | 320 | 72.11870 - 33 | 0 | 0 | 0 | 72.47214 - 12 | 0
[26 empty] | 220 | 260 | 375 | 450 | 72.11870 - 33 | 0 | 0 | 0 | 72.47214 - 12 | 0
[26 empty] | 220 | 265 | 285 | 320 | 72.11870 - 33 | 0 | 0 | 0 | 72.47214 - 12 | 0
[26 empty] | 220 | 264 | 285 | 320 | 72.11870 - 33 | 0 | 0 | 0 | 72.47214 - 12 | 0
[26 empty] | 220 | 265 | 285 | 320 | 72.11870 - 33 | 0 | 0 | 0 | 72.47214 - 12 | 0
[26 empty] | 220 | 263 | 285 | 320 | 72.11870 - 33 | 0 | 0 | 0 | 72.47214 - 12 | 0
[26 empty] | 220 | 218 | 285 | 320 | 10.247619 - 4 | 7260027 | 0 | 0 | 72.47214 - 12 | 0
[26 empty] | 220 | 317 | 375 | 450 | 72.11871 - 33 | 0 | 0 | 0 | 72.47214 - 12 | 0
[26 empty] | 220 | 263 | 285 | 320 | 72.11870 - 33 | 0 | 0 | 0 | 72.47214 - 12 | 0
[26 empty] | 220 | 505 | 285 | 320 | 72.23398 - 1 | 7260028 | 0 | 0 | 72.47214 - 12 | 0
[26 empty] | 220 | 380 | 360 | 450 | 72.42461 - 33 | 7260029 | 0 | 0 | 72.47214 - 12 | 0
[26 empty] | 220 | 377 | 360 | 450 | 72.42461 - 33 | 7260029 | 0 | 0 | 72.47214 - 12 | 0
[26 empty] | 220 | 320 | 285 | 320 | 72.11871 - 33 | 0 | 0 | 0 | 72.47214 - 12 | 0
[26 empty] | 220 | 320 | 360 | 450 | 72.11871 - 33 | 0 | 0 | 0 | 72.47214 - 12 | 0
[26 empty] | 220 | 380 | 360 | 450 | 72.42461 - 33 | 7260029 | 0 | 0 | 72.47214 - 12 | 0
[25 empty] | 54 | 222.5 | 255 | 360 | 450 | 72.11872 - 1 | 0 | 0 | 0 | 72.47214 - 22 | 0
[26 empty] | 222.5 | 260 | 375 | 450 | 72.11872 - 1 | 0 | 0 | 0 | 72.47214 - 22 | 0
[26 empty] | 222.5 | 260 | 360 | 450 | 72.11872 - 1 | 0 | 0 | 0 | 72.47214 - 22 | 0
[26 empty] | 222.5 | 260 | 375 | 450 | 72.11872 - 1 | 0 | 0 | 0 | 72.47214 - 22 | 0
[26 empty] | 222.5 | 320 | 360 | 450 | 72.11873 - 1 | 0 | 0 | 0 | 72.47214 - 22 | 0
[26 empty] | 222.5 | 497 | 360 | 400 | 72.23398 - 1 | 0 | 0 | 0 | 72.47214 - 22 | 0
[26 empty] | 222.5 | 497 | 360 | 400 | 72.23398 - 1 | 0 | 0 | 0 | 72.47214 - 22 | 0
[26 empty] | 222.5 | 257 | 360 | 450 | 72.11872 - 1 | 0 | 0 | 0 | 72.47214 - 22 | 0
[25 empty] | 55 | 225 | 497 | 360 | 400 | 72.23398 - 2 | 0 | 0 | 0 | 72.47214 - 32 | 0
[26 empty] | 225 | 258 | 360 | 450 | 72.11872 - 2 | 0 | 0 | 0 | 72.47214 - 32 | 0
[26 empty] | 225 | 317 | 375 | 450 | 72.11873 - 2 | 0 | 0 | 0 | 72.47214 - 32 | 0
[26 empty] | 225 | 320 | 360 | 450 | 72.11873 - 2 | 0 | 0 | 0 | 72.47214 - 32 | 0
[26 empty] | 225 | 380 | 360 | 450 | 72.11874 - 2 | 7260030 | 0 | 0 | 72.47214 - 32 | 0
[25 empty] | 56 | 227.5 | 312 | 375 | 450 | 72.11873 - 3 | 0 | 0 | 0 | 72.47214 - 42 | 0
[26 empty] | 227.5 | 320 | 360 | 450 | 72.11873 - 3 | 0 | 0 | 0 | 72.47214 - 42 | 0
[26 empty] | 227.5 | 317 | 360 | 450 | 72.11873 - 3 | 0 | 0 | 0 | 72.47214 - 42 | 0
[26 empty] | 227.5 | 318 | 360 | 450 | 72.11873 - 3 | 0 | 0 | 0 | 72.47214 - 42 | 0
[26 empty] | 227.5 | 260 | 360 | 450 | 72.11872 - 3 | 0 | 0 | 0 | 72.47214 - 42 | 0
[26 empty] | 227.5 | 320 | 360 | 450 | 72.11873 - 3 | 0 | 0 | 0 | 72.47214 - 42 | 0
[26 empty] | 227.5 | 500 | 360 | 400 | 72.23398 - 3 | 0 | 0 | 0 | 72.47214 - 42 | 0
[26 empty] | 227.5 | 498 | 360 | 400 | 72.23398 - 3 | 0 | 0 | 0 | 72.47214 - 42 | 0
[25 empty] | 57 | 230 | 260 | 375 | 450 | 72.11872 - 4 | 0 | 0 | 0 | 72.47214 - 52 | 0
[26 empty] | 230 | 260 | 375 | 450 | 72.11872 - 4 | 0 | 0 | 0 | 72.47214 - 52 | 0
[26 empty] | 230 | 318 | 360 | 450 | 72.11873 - 4 | 0 | 0 | 0 | 72.47214 - 52 | 0
[26 empty] | 230 | 380 | 360 | 450 | 72.11874 - 4 | 0 | 0 | 0 | 72.47214 - 52 | 0
[26 empty] | 230 | 318 | 360 | 450 | 72.11873 - 4 | 0 | 0 | 0 | 72.47214 - 52 | 0
[26 empty] | 230 | 380 | 360 | 450 | 72.11874 - 4 | 0 | 0 | 0 | 72.47214 - 52 | 0
[26 empty] | 230 | 260 | 360 | 450 | 72.11872 - 4 | 0 | 0 | 0 | 72.47214 - 52 | 0
[26 empty] | 230 | 260 | 360 | 450 | 72.11872 - 4 | 0 | 0 | 0 | 72.47214 - 52 | 0
[26 empty] | 230 | 260 | 375 | 450 | 72.11872 - 4 | 0 | 0 | 0 | 72.47214 - 52 | 0
[26 empty] | 230 | 380 | 360 | 450 | 72.11874 - 4 | 0 | 0 | 0 | 72.47214 - 52 | 0
[25 empty] | 58 | 232.5 | 380 | 360 | 450 | 72.11874 - 5 | 0 | 0 | 0 | 72.47214 - 62 | 0
[26 empty] | 232.5 | 260 | 375 | 450 | 72.11872 - 5 | 0 | 0 | 0 | 72.47214 - 62 | 0
[26 empty] | 232.5 | 500 | 375 | 400 | 72.23398 - 5 | 0 | 0 | 0 | 72.47214 - 62 | 0
[26 empty] | 232.5 | 260 | 375 | 450 | 72.11872 - 5 | 0 | 0 | 0 | 72.47214 - 62 | 0
[26 empty] | 232.5 | 260 | 375 | 450 | 72.11872 - 5 | 0 | 0 | 0 | 72.47214 - 62 | 0
[26 empty] | 232.5 | 260 | 375 | 450 | 72.11872 - 5 | 0 | 0 | 0 | 72.47214 - 62 | 0
[26 empty] | 232.5 | 258 | 360 | 450 | 72.11872 - 5 | 0 | 0 | 0 | 72.47214 - 62 | 0
[26 empty] | 232.5 | 257 | 360 | 450 | 72.11872 - 5 | 0 | 0 | 0 | 72.47214 - 62 | 0
[26 empty] | 232.5 | 260 | 360 | 450 | 72.11872 - 5 | 0 | 0 | 0 | 72.47214 - 62 | 0
[26 empty] | 232.5 | 260 | 375 | 450 | 72.11872 - 5 | 0 | 0 | 0 | 72.47214 - 62 | 0
[26 empty] | 232.5 | 380 | 375 | 450 | 72.11874 - 5 | 0 | 0 | 0 | 72.47214 - 62 | 0
[26 empty] | 232.5 | 260 | 375 | 450 | 72.11872 - 5 | 0 | 0 | 0 | 72.47214 - 62 | 0
[26 empty] | 232.5 | 380 | 360 | 450 | 72.11874 - 5 | 0 | 0 | 0 | 72.47214 - 62 | 0
[26 empty] | 232.5 | 260 | 375 | 450 | 72.11872 - 5 | 0 | 0 | 0 | 72.47214 - 62 | 0
[26 empty] | 232.5 | 260 | 375 | 450 | 72.11872 - 5 | 0 | 0 | 0 | 72.47214 - 62 | 0
[26 empty] | 232.5 | 260 | 375 | 450 | 72.11872 - 5 | 0 | 0 | 0 | 72.47214 - 62 | 0
[26 empty] | 232.5 | 260 | 375 | 450 | 72.11872 - 5 | 0 | 0 | 0 | 72.47214 - 62 | 0
[26 empty] | 232.5 | 260 | 360 | 450 | 72.11872 - 5 | 0 | 0 | 0 | 72.47214 - 62 | 0
[26 empty] | 232.5 | 395 | 360 | 400 | 10.255223 - 14 | 7260031 | 0 | 0 | 72.47214 - 62 | 0
[26 empty] | 232.5 | 398 | 285 | 400 | 10.255223 - 14 | 7260031 | 0 | 0 | 72.47214 - 62 | 0
[25 empty] | 59 | 235 | 320 | 375 | 450 | 72.11873 - 6 | 0 | 0 | 0 | 72.47214 - 72 | 0
[26 empty] | 235 | 318 | 360 | 450 | 72.11873 - 6 | 0 | 0 | 0 | 72.47214 - 72 | 0
[26 empty] | 235 | 318 | 375 | 450 | 72.11873 - 6 | 0 | 0 | 0 | 72.47214 - 72 | 0
[26 empty] | 235 | 380 | 360 | 450 | 72.11874 - 6 | 0 | 0 | 0 | 72.47214 - 72 | 0
[26 empty] | 235 | 258 | 360 | 450 | 72.11872 - 6 | 7260032 | 0 | 0 | 72.47214 - 72 | 0
[26 empty] | 235 | 377 | 360 | 450 | 72.11874 - 6 | 0 | 0 | 0 | 72.47214 - 72 | 0
[26 empty] | 235 | 380 | 360 | 450 | 72.11874 - 6 | 0 | 0 | 0 | 72.47214 - 72 | 0
[25 empty] | 60 | 237.5 | 317 | 360 | 450 | 72.11873 - 7 | 0 | 0 | 0 | 72.47214 - 82 | 0
[26 empty] | 237.5 | 260 | 360 | 450 | 72.11872 - 7 | 0 | 0 | 0 | 72.47214 - 82 | 0
[26 empty] | 237.5 | 323 | 360 | 450 | 72.11873 - 7 | 0 | 0 | 0 | 72.47214 - 82 | 0
[26 empty] | 237.5 | 260 | 360 | 450 | 72.11872 - 7 | 0 | 0 | 0 | 72.47214 - 82 | 0
[26 empty] | 237.5 | 320 | 375 | 450 | 72.11873 - 7 | 0 | 0 | 0 | 72.47214 - 82 | 0
[26 empty] | 237.5 | 378 | 360 | 450 | 72.11874 - 7 | 0 | 0 | 0 | 72.47214 - 82 | 0
[25 empty] | 61 | 240 | 215 | 375 | 450 | 10.247619 - 8 | 0 | 0 | 0 | 72.47214 - 92 | 0
[26 empty] | 240 | 500 | 375 | 400 | 72.23398 - 8 | 7260033 | 0 | 0 | 72.47214 - 92 | 0
[26 empty] | 240 | 215 | 375 | 450 | 10.247619 - 8 | 0 | 0 | 0 | 72.47214 - 92 | 0
[26 empty] | 240 | 215 | 375 | 450 | 10.247619 - 8 | 0 | 0 | 0 | 72.47214 - 92 | 0
[26 empty] | 240 | 213 | 375 | 450 | 10.247619 - 8 | 0 | 0 | 0 | 72.47214 - 92 | 0
[26 empty] | 240 | 318 | 360 | 450 | 72.11873 - 8 | 0 | 0 | 0 | 72.47214 - 92 | 0
[26 empty] | 240 | 320 | 360 | 450 | 72.11873 - 8 | 0 | 0 | 0 | 72.47214 - 92 | 0
[26 empty] | 240 | 315 | 360 | 450 | 72.11873 - 8 | 0 | 0 | 0 | 72.47214 - 92 | 0
[26 empty] | 240 | 380 | 360 | 450 | 72.11874 - 8 | 0 | 0 | 0 | 72.47214 - 92 | 0
[26 empty] | 240 | 320 | 360 | 450 | 72.11873 - 8 | 0 | 0 | 0 | 72.47214 - 92 | 0
[26 empty] | 240 | 320 | 360 | 450 | 72.11873 - 8 | 0 | 0 | 0 | 72.47214 - 92 | 0
[25 empty] | 62 | 242.5 | 377 | 375 | 450 | 72.11874 - 9 | 0 | 0 | 0 | 72.47214 - 102 | 0
[25 empty] | 63 | 245 | 497 | 360 | 400 | 72.23398 - 10 | 0 | 0 | 0 | 72.47214 - 112 | 0
[26 empty] | 245 | 500 | 375 | 450 | 72.23398 - 10 | 0 | 0 | 0 | 72.47214 - 112 | 0
[26 empty] | 245 | 260 | 360 | 450 | 72.11872 - 10 | 0 | 0 | 0 | 72.47214 - 112 | 0
[26 empty] | 245 | 257 | 360 | 450 | 72.11872 - 10 | 0 | 0 | 0 | 72.47214 - 112 | 0
[26 empty] | 245 | 257 | 360 | 450 | 72.11872 - 10 | 0 | 0 | 0 | 72.47214 - 112 | 0
[26 empty] | 245 | 497 | 360 | 400 | 72.23398 - 10 | 0 | 0 | 0 | 72.47214 - 112 | 0
[26 empty] | 245 | 257 | 360 | 450 | 72.11872 - 10 | 0 | 0 | 0 | 72.47214 - 112 | 0
[26 empty] | 245 | 455 | 360 | 400 | 72.48007 - 02 | 7260034 | 0 | 0 | 72.47214 - 112 | 0
[26 empty] | 245 | 500 | 360 | 400 | 72.23398 - 10 | 0 | 0 | 0 | 72.47214 - 112 | 0
[26 empty] | 245 | 640 | 320 | 320 | б/.н - н | 0 | НЕТ ТОЛКАТЕЛЯ | На нижнекамск. ц/б на пл. уч.№2 (з/крышка из проката, кокиль гильзован, Øгильзы 290 мм) | 0 - 0 | 0
[25 empty] | 64 | 247.5 | 505 | 360 | 450 | 72.23398 - 11 | 7260035 | 0 | 0 | 72.47214 - 122 | 0
[26 empty] | 247.5 | 260 | 360 | 450 | 72.11872 - 11 | 0 | 0 | 0 | 72.47214 - 122 | 0
[26 empty] | 247.5 | 320 | 375 | 450 | 72.11873 - 11 | 0 | 0 | 0 | 72.47214 - 122 | 0
[25 empty] | 65 | 250 | 318 | 360 | 450 | 72.11873 - 12 | 0 | 0 | 0 | 72.47214 - 132 | 0
[26 empty] | 250 | 257 | 360 | 450 | 72.11872 - 12 | 0 | 0 | 0 | 72.47214 - 132 | 0
[26 empty] | 250 | 257 | 375 | 450 | 72.11872 - 12 | 0 | 0 | 0 | 72.47214 - 132 | 0
[26 empty] | 250 | 375 | 360 | 450 | 72.11874 - 12 | 0 | 0 | 0 | 72.47214 - 132 | 0
[26 empty] | 250 | 320 | 360 | 450 | 72.11873 - 12 | 0 | 0 | 0 | 72.47214 - 132 | 0
[26 empty] | 250 | 497 | 360 | 450 | 72.23398 - 12 | 0 | 0 | 0 | 72.47214 - 132 | 0
[26 empty] | 250 | 260 | 360 | 450 | 72.11872 - 12 | 0 | 0 | 0 | 72.47214 - 132 | 0
[26 empty] | 250 | 1130 | 336 | 300 | 34.20230202-001 | 0 | ЕСТЬ заливочная крышка ф150 | 0 | 0 - 0 | 0
[25 empty] | 66 | 252.5 | 378 | 360 | 450 | 72.11874 - 13 | 0 | 0 | 0 | 72.47214 - 142 | 0
[26 empty] | 252.5 | 260 | 360 | 450 | 72.11872 - 13 | 0 | 0 | 0 | 72.47214 - 142 | 0
[26 empty] | 252.5 | 260 | 360 | 450 | 72.11872 - 13 | 0 | 0 | 0 | 72.47214 - 142 | 0
[26 empty] | 252.5 | 260 | 360 | 450 | 72.11872 - 13 | 0 | 0 | 0 | 72.47214 - 142 | 0
[26 empty] | 252.5 | 497 | 375 | 400 | 72.23398 - 13 | 7260036 | 0 | 0 | 72.47214 - 142 | 0
[26 empty] | 252.5 | 495 | 360 | 400 | 72.23398 - 13 | 7260036 | 0 | 0 | 72.47214 - 142 | 0
[26 empty] | 252.5 | 260 | 375 | 450 | 72.11872 - 13 | 0 | 0 | 0 | 72.47214 - 142 | 0
[26 empty] | 252.5 | 260 | 360 | 450 | 72.11872 - 13 | 0 | 0 | 0 | 72.47214 - 142 | 0
[25 empty] | 67 | 255 | 257 | 360 | 450 | 72.11872 - 14 | 0 | 0 | 0 | 72.47214 - 152 | 0
[26 empty] | 255 | 258 | 360 | 450 | 72.11872 - 14 | 0 | 0 | 0 | 72.47214 - 152 | 0
[26 empty] | 255 | 260 | 360 | 450 | 72.11872 - 14 | 0 | 0 | 0 | 72.47214 - 152 | 0
[26 empty] | 255 | 377 | 360 | 450 | 72.11874 - 14 | 7260037 | 0 | 0 | 72.47214 - 152 | 0
[26 empty] | 255 | 320 | 360 | 450 | 72.11873 - 14 | 0 | 0 | 0 | 72.47214 - 152 | 0
[26 empty] | 255 | 260 | 360 | 450 | 72.11872 - 14 | 0 | 0 | 0 | 72.47214 - 152 | 0
[26 empty] | 255 | 260 | 360 | 450 | 72.11872 - 14 | 0 | 0 | 0 | 72.47214 - 152 | 0
[25 empty] | 68 | 257.5 | 380 | 375 | 450 | 72.11874 - 15 | 0 | 0 | 0 | 72.47214 - 162 | 0
[26 empty] | 257.5 | 260 | 360 | 450 | 72.11872 - 15 | 0 | 0 | 0 | 72.47214 - 162 | 0
[26 empty] | 257.5 | 260 | 360 | 450 | 72.11872 - 15 | 0 | 0 | 0 | 72.47214 - 162 | 0
[26 empty] | 257.5 | 500 | 360 | 400 | 72.23398 - 15 | 7260038 | 0 | 0 | 72.47214 - 162 | 0
[25 empty] | 69 | 260 | 500 | 360 | 400 | 72.23398 - 16 | 0 | 0 | 0 | 72.47214 - 172 | 0
[26 empty] | 260 | 495 | 375 | 400 | 72.23398 - 16 | 0 | 0 | 0 | 72.47214 - 172 | 0
[26 empty] | 260 | 377 | 360 | 450 | 72.11874 - 16 | 0 | 0 | 0 | 72.47214 - 172 | 0
[26 empty] | 260 | 258 | 375 | 450 | 72.11872 - 16 | 0 | 0 | 0 | 72.47214 - 172 | 0
[26 empty] | 260 | 260 | 375 | 450 | 72.11872 - 16 | 0 | 0 | 0 | 72.47214 - 172 | 0
[26 empty] | 260 | 318 | 360 | 450 | 72.11873 - 16 | 0 | 0 | 0 | 72.47214 - 172 | 0
[26 empty] | 260 | 495 | 360 | 400 | 72.23398 - 16 | 0 | 0 | 0 | 72.47214 - 172 | 0
[26 empty] | 260 | 257 | 360 | 450 | 72.11872 - 16 | 0 | 0 | 0 | 72.47214 - 172 | 0
[26 empty] | 260 | 320 | 375 | 450 | 72.11873 - 16 | 0 | 0 | 0 | 72.47214 - 172 | 0
[26 empty] | 260 | 380 | 360 | 450 | 72.11874 - 16 | 0 | 0 | 0 | 72.47214 - 172 | 0
[26 empty] | 260 | 260 | 360 | 450 | 72.11872 - 16 | 0 | 0 | 0 | 72.47214 - 172 | 0
[25 empty] | 70 | 262.5 | 377 | 360 | 450 | 72.11874 - 17 | 0 | 0 | 0 | 72.47214 - 182 | 0
[26 empty] | 262.5 | 377 | 360 | 450 | 72.11874 - 17 | 0 | 0 | 0 | 72.47214 - 182 | 0
[26 empty] | 262.5 | 260 | 360 | 450 | 72.11872 - 17 | 0 | 0 | 0 | 72.47214 - 182 | 0
[26 empty] | 262.5 | 213 | 375 | 450 | 10.246092 - 1 | 7260039 | 0 | 0 | 72.47214 - 182 | 0
[25 empty] | 71 | 265 | 215 | 375 | 450 | 10.246092 - 2 | 0 | 0 | 0 | 72.47214 - 192 | 0
[26 empty] | 265 | 215 | 375 | 450 | 10.246092 - 2 | 0 | 0 | 0 | 72.47214 - 192 | 0
[26 empty] | 265 | 378 | 360 | 450 | 72.11874 - 18 | 0 | 0 | 0 | 72.47214 - 192 | 0
[26 empty] | 265 | 540 | 415 | 400 | 10.243375 - 1 | 0 | 0 | 0 | 72.47214 - 192 | 0
[25 empty] | 72 | 267.5 | 318 | 375 | 450 | 72.11873 - 19 | 0 | 0 | 0 | 72.47214 - 202 | 0
[26 empty] | 267.5 | 500 | 360 | 400 | 72.23398 - 19 | 7260040 | 0 | 0 | 72.47214 - 202 | 0
[25 empty] | 73 | 270 | 540 | 415 | 400 | 10.243375 - 3 | 7260041 | 0 | 0 | 72.47214 - 212 | 0
[26 empty] | 270 | 315 | 360 | 450 | 72.11873 - 20 | 0 | 0 | 0 | 72.47214 - 212 | 0
[26 empty] | 270 | 318 | 360 | 450 | 72.11873 - 20 | 0 | 0 | 0 | 72.47214 - 212 | 0
[26 empty] | 270 | 260 | 360 | 450 | 72.11872 - 20 | 0 | 0 | 0 | 72.47214 - 212 | 0
[25 empty] | 74 | 275 | 320 | 360 | 450 | 72.11873 - 22 | 0 | 0 | 0 | 72.47214 - 222 | 0
[26 empty] | 275 | 380 | 360 | 450 | 72.11873 - 22 | 0 | 0 | 0 | 72.47214 - 222 | 0
[26 empty] | 275 | 258 | 375 | 450 | 72.11872 - 22 | 0 | 0 | 0 | 72.47214 - 222 | 0
[26 empty] | 275 | 260 | 375 | 450 | 72.11872 - 22 | 0 | 0 | 0 | 72.47214 - 232 | 0
[26 empty] | 275 | 257 | 360 | 450 | 72.11872 - 22 | 0 | 0 | 0 | 72.47214 - 232 | 0
[26 empty] | 275 | 260 | 375 | 450 | 72.11872 - 22 | 0 | 0 | 0 | 72.47214 - 232 | 0
[26 empty] | 275 | 213 | 375 | 450 | 10.246092 - 6 | 0 | 0 | 0 | 72.47214 - 232 | 0
[26 empty] | 275 | 317 | 360 | 450 | 72.11873 - 22 | 0 | 0 | 0 | 72.47214 - 232 | 0
[26 empty] | 275 | 495 | 360 | 400 | 72.23398 - 22 | 0 | 0 | 0 | 72.47214 - 232 | 0
[26 empty] | 275 | 260 | 360 | 450 | 72.11872 - 22 | 0 | 0 | 0 | 72.47214 - 232 | 0
[26 empty] | 275 | 260 | 375 | 450 | 72.11872 - 22 | 0 | 0 | 0 | 72.47214 - 232 | 0
[26 empty] | 275 | 375 | 360 | 450 | 72.11874 - 22 | 0 | 0 | 0 | 72.47214 - 232 | 0
[25 empty] | 75 | 277.5 | 260 | 375 | 450 | 72.11872 - 23 | 0 | 0 | 0 | 72.47214 - 232 | 0
[26 empty] | 277.5 | 260 | 375 | 450 | 72.11872 - 23 | 0 | 0 | 0 | 72.47214 - 232 | 0
[26 empty] | 277.5 | 260 | 360 | 450 | 72.11872 - 23 | 0 | 0 | 0 | 72.47214 - 232 | 0
[26 empty] | 277.5 | 320 | 360 | 450 | 72.11873 - 23 | 7260043 | 0 | 0 | 72.47214 - 242 | 0
[25 empty] | 76 | 280 | 375 | 375 | 450 | 72.11874 - 24 | 0 | 0 | 0 | 72.47214 - 242 | 0
[26 empty] | 280 | 260 | 375 | 450 | 72.11872 - 24 | 0 | 0 | 0 | 72.47214 - 242 | 0
[26 empty] | 280 | 260 | 360 | 450 | 72.11872 - 24 | 0 | 0 | 0 | 72.47214 - 242 | 0
[26 empty] | 280 | 260 | 360 | 450 | 72.11872 - 24 | 0 | 0 | 0 | 72.47214 - 252 | 0
[26 empty] | 280 | 318 | 375 | 450 | 72.11873 - 24 | 0 | 0 | 0 | 72.47214 - 252 | 0
[26 empty] | 280 | 320 | 360 | 450 | 72.11873 - 24 | 0 | 0 | 0 | 72.47214 - 252 | 0
[26 empty] | 280 | 377 | 360 | 450 | 72.11874 - 24 | 0 | 0 | 0 | 72.47214 - 252 | 0
[26 empty] | 280 | 382 | 360 | 450 | 72.11874 - 24 | 0 | 0 | 0 | 72.47214 - 252 | 0
[26 empty] | 280 | 257 | 360 | 450 | 72.11872 - 24 | 0 | 0 | 0 | 72.47214 - 252 | 0
[26 empty] | 280 | 260 | 375 | 450 | 72.11872 - 24 | 0 | 0 | 0 | 72.47214 - 252 | 0
[26 empty] | 280 | 260 | 360 | 450 | 72.11872 - 24 | 0 | 0 | 0 | 72.47214 - 252 | 0
[25 empty] | 77 | 282.5 | 260 | 360 | 450 | 72.11872 - 25 | 0 | 0 | 0 | 72.47214 - 252 | 0
[26 empty] | 282.5 | 260 | 375 | 450 | 72.11872 - 25 | 0 | 0 | 0 | 72.47214 - 252 | 0
[26 empty] | 282.5 | 380 | 360 | 450 | 72.11874 - 25 | 0 | 0 | 0 | 72.47214 - 252 | 0
[26 empty] | 282.5 | 317 | 360 | 450 | 72.11873 - 25 | 0 | 0 | 0 | 72.47214 - 262 | 0
[26 empty] | 282.5 | 258 | 360 | 450 | 72.11872 - 25 | 0 | 0 | 0 | 72.47214 - 262 | 0
[26 empty] | 282.5 | 260 | 360 | 450 | 72.11872 - 25 | 0 | 0 | 0 | 72.47214 - 262 | 0
[26 empty] | 282.5 | 260 | 360 | 450 | 72.11872 - 25 | 0 | 0 | 0 | 72.47214 - 262 | 0
[26 empty] | 282.5 | 260 | 375 | 450 | 72.11872 - 25 | 0 | 0 | 0 | 72.47214 - 262 | 0
[26 empty] | 282.5 | 377 | 360 | 450 | 72.11874 - 25 | 0 | 0 | 0 | 72.47214 - 262 | 0
[26 empty] | 282.5 | 320 | 360 | 450 | 72.11873 - 25 | 0 | 0 | 0 | 72.47214 - 262 | 0
[26 empty] | 282.5 | 440 | 375 | 400 | 10.241070 - 1 | 0 | 0 | 0 | 72.47214 - 262 | 0
[26 empty] | 282.5 | 377 | 360 | 450 | 72.11874 - 25 | 0 | 0 | 0 | 72.47214 - 262 | 0
[26 empty] | 282.5 | 383 | 375 | 450 | 72.11874 - 25 | 0 | 0 | 0 | 72.47214 - 262 | 0
[26 empty] | 282.5 | 420 | 360 | 400 | 10.241070 - 1 | 0 | 0 | 0 | 72.47214 - 262 | 0
[26 empty] | 282.5 | 257 | 360 | 450 | 72.11872 - 25 | 0 | 0 | 0 | 72.47214 - 262 | 0
[26 empty] | 282.5 | 260 | 360 | 450 | 72.11872 - 25 | 0 | 0 | 0 | 72.47214 - 262 | 0
[25 empty] | 78 | 285 | 440 | 375 | 400 | 10.241070 - 2 | 0 | 0 | 0 | 72.47214 - 262 | 0
[26 empty] | 285 | 213 | 360 | 450 | 10.246094 - 2 | 0 | 0 | 0 | 72.47214 - 262 | 0
[26 empty] | 285 | 415 | 360 | 400 | 72.42346 - 03 | 7260044 | 0 | 0 | 72.47214 - 262 | 0
[26 empty] | 285 | 440 | 375 | 400 | 10.241070 - 2 | 0 | 0 | 0 | 72.47214 - 272 | 0
[26 empty] | 285 | 260 | 375 | 450 | 72.11872 - 26 | 0 | 0 | 0 | 72.47214 - 272 | 0
[26 empty] | 285 | 260 | 375 | 450 | 72.11872 - 26 | 0 | 0 | 0 | 72.47214 - 272 | 0
[26 empty] | 285 | 260 | 360 | 450 | 72.11872 - 26 | 0 | 0 | 0 | 72.47214 - 272 | 0
[26 empty] | 285 | 260 | 375 | 450 | 72.11872 - 26 | 0 | 0 | 0 | 72.47214 - 272 | 0
[26 empty] | 285 | 320 | 360 | 450 | 72.11873 - 26 | 0 | 0 | 0 | 72.47214 - 272 | 0
[26 empty] | 285 | 260 | 375 | 450 | 72.11872 - 26 | 0 | 0 | 0 | 72.47214 - 272 | 0
[26 empty] | 285 | 210 | 360 | 450 | 10.246094 - 2 | 0 | 0 | 0 | 72.47214 - 272 | 0
[26 empty] | 285 | 260 | 360 | 450 | 72.11872 - 26 | 0 | 0 | 0 | 72.47214 - 272 | 0
[26 empty] | 285 | 257 | 375 | 450 | 72.11872 - 26 | 0 | 0 | 0 | 72.47214 - 272 | 0
[26 empty] | 285 | 378 | 360 | 450 | 72.11874 - 26 | 0 | 0 | 0 | 72.47214 - 272 | 0
[26 empty] | 285 | 379 | 360 | 450 | 72.11874 - 26 | 0 | 0 | 0 | 72.47214 - 272 | 0
[26 empty] | 285 | 315 | 375 | 450 | 72.11873 - 26 | 0 | 0 | 0 | 72.47214 - 272 | 0
[26 empty] | 285 | 375 | 360 | 450 | 72.11874 - 26 | 0 | 0 | 0 | 72.47214 - 272 | 0
[26 empty] | 285 | 375 | 375 | 450 | 72.11874 - 26 | 0 | 0 | 0 | 72.47214 - 272 | 0
[26 empty] | 285 | 317 | 360 | 450 | 72.11873 - 26 | 0 | 0 | 0 | 72.47214 - 272 | 0
[26 empty] | 285 | 318 | 360 | 450 | 72.11873 - 26 | 0 | 0 | 0 | 72.47214 - 272 | 0
[26 empty] | 285 | 437 | 375 | 400 | 10.241070 - 2 | 0 | 0 | 0 | 72.47214 - 272 | 0
[26 empty] | 285 | 320 | 360 | 450 | 72.11873 - 26 | 0 | 0 | 0 | 72.47214 - 272 | 0
[26 empty] | 285 | 260 | 360 | 450 | 72.11872 - 26 | 0 | 0 | 0 | 72.47214 - 272 | 0
[26 empty] | 285 | 257 | 360 | 450 | 72.11872 - 26 | 0 | 0 | 0 | 72.47214 - 272 | 0
[26 empty] | 285 | 440 | 375 | 400 | 10.241070 - 2 | 0 | 0 | 0 | 72.47214 - 272 | 0
[26 empty] | 285 | 320 | 360 | 450 | 72.11873 - 26 | 0 | 0 | 0 | 72.47214 - 272 | 0
[26 empty] | 285 | 260 | 375 | 450 | 72.11872 - 26 | 0 | 0 | 0 | 72.47214 - 272 | 0
[26 empty] | 285 | 318 | 360 | 450 | 72.11873 - 26 | 0 | 0 | 0 | 72.47214 - 272 | 0
[26 empty] | 285 | 260 | 360 | 450 | 72.11872 - 26 | 0 | 0 | 0 | 72.47214 - 272 | 0
[25 empty] | 79 | 287.5 | 495 | 375 | 400 | 72.23398 - 27 | 7260045 | 0 | 0 | 72.47214 - 272 | 0
[26 empty] | 287.5 | 258 | 360 | 450 | 72.11872 - 27 | 0 | 0 | 0 | 72.47214 - 272 | 0
[26 empty] | 287.5 | 415 | 360 | 400 | 72.42346 - 04 | 7260046 | 0 | 0 | 72.47214 - 272 | 0
[26 empty] | 287.5 | 440 | 375 | 400 | 10.241070 - 3 | 0 | 0 | 0 | 72.47214 - 282 | 0
[26 empty] | 287.5 | 260 | 360 | 450 | 72.11872 - 27 | 0 | 0 | 0 | 72.47214 - 282 | 0
[26 empty] | 287.5 | 258 | 360 | 450 | 72.11872 - 27 | 0 | 0 | 0 | 72.47214 - 282 | 0
[26 empty] | 287.5 | 440 | 375 | 400 | 10.241070 - 3 | 0 | 0 | 0 | 72.47214 - 282 | 0
[26 empty] | 287.5 | 260 | 360 | 450 | 72.11872 - 27 | 0 | 0 | 0 | 72.47214 - 282 | 0
[26 empty] | 287.5 | 260 | 360 | 450 | 72.11872 - 27 | 0 | 0 | 0 | 72.47214 - 282 | 0
[26 empty] | 287.5 | 438 | 375 | 400 | 10.241070 - 3 | 0 | 0 | 0 | 72.47214 - 282 | 0
[25 empty] | 80 | 290 | 255 | 360 | 450 | 72.11872 - 28 | 0 | 0 | 0 | 72.47214 - 282 | 0
[26 empty] | 290 | 260 | 360 | 450 | 72.11872 - 28 | 0 | 0 | 0 | 72.47214 - 282 | 0
[26 empty] | 290 | 260 | 360 | 450 | 72.11872 - 28 | 0 | 0 | 0 | 72.47214 - 282 | 0
[26 empty] | 290 | 260 | 360 | 450 | 72.11872 - 28 | 0 | 0 | 0 | 72.47214 - 292 | 0
[26 empty] | 290 | 260 | 375 | 450 | 72.11872 - 28 | 0 | 0 | 0 | 72.47214 - 292 | 0
[26 empty] | 290 | 317 | 375 | 450 | 72.11873 - 28 | 0 | 0 | 0 | 72.47214 - 292 | 0
[26 empty] | 290 | 315 | 375 | 450 | 72.11873 - 28 | 0 | 0 | 0 | 72.47214 - 292 | 0
[26 empty] | 290 | 412 | 360 | 400 | 72.42346 - 05 | 7260047 | 0 | 0 | 72.47214 - 292 | 0
[26 empty] | 290 | 375 | 360 | 450 | 72.11874 - 28 | 0 | 0 | 0 | 72.47214 - 292 | 0
[26 empty] | 290 | 380 | 360 | 450 | 72.11874 - 28 | 0 | 0 | 0 | 72.47214 - 292 | 0
[25 empty] | 81 | 292.5 | 440 | 375 | 400 | 10.241070 - 5 | 0 | 0 | 0 | 72.47214 - 292 | 0
[26 empty] | 292.5 | 495 | 375 | 400 | 72.23398 - 29 | 0 | 0 | 0 | 72.47214 - 292 | 0
[25 empty] | 82 | 295 | 543 | 375 | 400 | 10.243375 - 1 | 7260048 | 0 | 0 | 72.47214 - 292 | 0
[26 empty] | 295 | 260 | 360 | 450 | 72.11872 - 30 | 0 | 0 | 0 | 72.47214 - 302 | 0
[26 empty] | 295 | 378 | 360 | 450 | 72.11874 - 30 | 0 | 0 | 0 | 72.47214 - 302 | 0
[26 empty] | 295 | 260 | 360 | 450 | 72.11872 - 30 | 0 | 0 | 0 | 72.47214 - 312 | 0
[26 empty] | 295 | 315 | 360 | 450 | 72.11873 - 30 | 0 | 0 | 0 | 72.47214 - 312 | 0
[26 empty] | 295 | 317 | 375 | 450 | 72.11873 - 30 | 0 | 0 | 0 | 72.47214 - 312 | 0
[26 empty] | 295 | 320 | 360 | 450 | 72.11873 - 30 | 0 | 0 | 0 | 72.47214 - 312 | 0
[26 empty] | 295 | 317 | 360 | 450 | 72.11873 - 30 | 0 | 0 | 0 | 72.47214 - 312 | 0
[26 empty] | 295 | 258 | 360 | 450 | 72.11872 - 30 | 0 | 0 | 0 | 72.47214 - 312 | 0
[25 empty] | 83 | 297.5 | 260 | 375 | 450 | 72.11872 - 31 | 0 | 0 | 0 | 72.47214 - 312 | 0
[26 empty] | 297.5 | 260 | 375 | 450 | 72.11872 - 31 | 0 | 0 | 0 | 72.47214 - 312 | 0
[26 empty] | 297.5 | 253 | 360 | 450 | 72.11872 - 31 | 0 | 0 | 0 | 72.47214 - 312 | 0
[26 empty] | 297.5 | 438 | 375 | 400 | 10.241070 - 7 | 0 | 0 | 0 | 72.47214 - 322 | 0
[25 empty] | 84 | 300 | 440 | 375 | 400 | 10.241070 - 8 | 7260049 | 0 | 0 | 72.47214 - 322 | 0
[26 empty] | 300 | 470 | 400 | 400 | 72.48005 - 1 | 7260049 | 0 | 0 | 72.47214 - 322 | 0
[26 empty] | 300 | 318 | 375 | 450 | 72.11873 - 32 | 0 | 0 | 0 | 72.47214 - 322 | 0
[26 empty] | 300 | 320 | 360 | 450 | 72.11873 - 32 | 0 | 0 | 0 | 72.47214 - 332 | 0
[26 empty] | 300 | 373 | 360 | 450 | 72.11874 - 32 | 0 | 0 | 0 | 72.47214 - 332 | 0
[26 empty] | 300 | 378 | 360 | 450 | 72.11874 - 32 | 0 | 0 | 0 | 72.47214 - 332 | 0
[26 empty] | 300 | 310 | 360 | 450 | 72.11873 - 32 | 0 | 0 | 0 | 72.47214 - 332 | 0
[26 empty] | 300 | 435 | 360 | 400 | 10.241070 - 8 | 7260050 | 0 | 0 | 72.47214 - 332 | 0
[26 empty] | 300 | 320 | 360 | 450 | 72.11873 - 32 | 0 | 0 | 0 | 72.47214 - 332 | 0
[26 empty] | 300 | 320 | 360 | 450 | 72.11873 - 32 | 0 | 0 | 0 | 72.47214 - 332 | 0
[26 empty] | 300 | 260 | 360 | 450 | 72.11872 - 32 | 0 | 0 | 0 | 72.47214 - 332 | 0
[26 empty] | 300 | 260 | 360 | 450 | 72.11872 - 32 | 0 | 0 | 0 | 72.47214 - 332 | 0
[26 empty] | 300 | 260 | 375 | 450 | 72.11872 - 32 | 0 | 0 | 0 | 72.47214 - 332 | 0
[25 empty] | 85 | 302.5 | 465 | 400 | 400 | 72.48005 - 2 | 0 | 0 | 0 | 102.53.745 | 0
[26 empty] | 302.5 | 470 | 400 | 400 | 72.48005 - 2 | 0 | 0 | 0 | 102.53.745 | 0
[26 empty] | 302.5 | 470 | 400 | 400 | 72.48005 - 2 | 0 | 0 | 0 | 102.53.745 | 0
[25 empty] | 86 | 305 | 372 | 375 | 450 | 24.271248 - 1 | 7260051 | 0 | 0 | 102.53.745 - 001 | 0
[25 empty] | 87 | 307.5 | 260 | 415 | 450 | 10.252634 - 3 | 0 | 0 | 0 | 102.53.745 - 002 | 0
[26 empty] | 307.5 | 467 | 400 | 400 | 72.48005 - 3 | 0 | 0 | 0 | 102.53.745 - 002 | 0
[26 empty] | 307.5 | 257 | 360 | 450 | 72.11872 - 35 | 0 | 0 | 0 | 102.53.745 - 002 | 0
[26 empty] | 307.5 | 260 | 415 | 450 | 10.252634 - 3 | 0 | 0 | 0 | 102.53.745 - 002 | 0
[26 empty] | 307.5 | 318 | 375 | 450 | 10.246210 - 3 | 7260052 | 0 | 0 | 102.53.745 - 002 | 0
[26 empty] | 307.5 | 260 | 360 | 450 | 72.11872 - 35 | 0 | 0 | 0 | 102.53.745 - 002 | 0
[25 empty] | 88 | 310 | 255 | 375 | 450 | 72.11872 - 36 | 0 | 0 | 0 | 102.53.745 - 003 | 0
[26 empty] | 310 | 255 | 360 | 450 | 72.11872 - 36 | 0 | 0 | 0 | 102.53.745 - 003 | 0
[26 empty] | 310 | 255 | 375 | 450 | 72.11872 - 36 | 0 | 0 | 0 | 102.53.745 - 003 | 0
[26 empty] | 310 | 318 | 360 | 450 | 10.246210 - 4 | 0 | 0 | 0 | 102.53.745 - 003 | 0
[26 empty] | 310 | 367 | 375 | 450 | 24.271248 - 3 | 0 | 0 | 0 | 102.53.745 - 003 | 0
[26 empty] | 310 | 375 | 360 | 450 | 24.271248 - 3 | 0 | 0 | 0 | 102.53.745 - 003 | 0
[26 empty] | 310 | 320 | 375 | 450 | 10.246210 - 4 | 0 | 0 | 0 | 102.53.745 - 003 | 0
[26 empty] | 310 | 317 | 415 | 450 | 10.246210 - 4 | 0 | 0 | 0 | 102.53.745 - 003 | 0
[26 empty] | 310 | 260 | 360 | 450 | 72.11872 - 36 | 0 | 0 | 0 | 102.53.745 - 003 | 0
[25 empty] | 89 | 312.5 | 470 | 400 | 400 | 72.48005 - 5 | 0 | 0 | 0 | 102.53.745 - 004 | 0
[26 empty] | 312.5 | 470 | 400 | 400 | 72.48005 - 5 | 0 | 0 | 0 | 102.53.745 - 004 | 0
[26 empty] | 312.5 | 470 | 400 | 400 | 72.48005 - 5 | 0 | 0 | 0 | 102.53.745 - 004 | 0
[26 empty] | 312.5 | 365 | 375 | 450 | 72.18376 - 1 | 7260053 | 0 | 0 | 102.53.745 - 004 | 0
[26 empty] | 312.5 | 470 | 400 | 400 | 72.48005 - 5 | 0 | 0 | 0 | 102.53.745 - 004 | 0
[26 empty] | 312.5 | 470 | 400 | 400 | 72.48005 - 5 | 0 | 0 | 0 | 102.53.745 - 004 | 0
[26 empty] | 312.5 | 260 | 360 | 450 | 72.11872 - 37 | 0 | 0 | 0 | 102.53.745 - 004 | 0
[26 empty] | 312.5 | 260 | 360 | 450 | 72.11872 - 37 | 0 | 0 | 0 | 102.53.745 - 004 | 0
[26 empty] | 312.5 | 467 | 400 | 400 | 72.48005 - 5 | 0 | 0 | 0 | 102.53.745 - 004 | 0
[26 empty] | 312.5 | 467 | 400 | 400 | 72.48005 - 5 | 0 | 0 | 0 | 102.53.745 - 004 | 0
[25 empty] | 90 | 315 | 530 | 415 | 400 | 10.249496 - 1 | 7260054 | можно толкатель дл.30 для БрА9Ж3Л | 0 | 102.53.745 - 005 | 0
[26 empty] | 315 | 260 | 360 | 450 | 72.11872 - 38 | 0 | 0 | 0 | 102.53.745 - 005 | 0
[26 empty] | 315 | 260 | 375 | 450 | 72.11872 - 38 | 0 | 0 | 0 | 102.53.745 - 005 | 0
[26 empty] | 315 | 397 | 415 | 400 | 72.18376 - 6 | 0 | 0 | 0 | 102.53.745 - 005 | 0
[26 empty] | 315 | 470 | 400 | 400 | 72.48005 - 6 | 7260055 | 0 | 0 | 102.53.745 - 005 | 0
[26 empty] | 315 | 257 | 375 | 450 | 72.11872 - 38 | 0 | 0 | 0 | 102.53.745 - 005 | 0
[26 empty] | 315 | 530 | 415 | 400 | 10.249496 - 1 | 0 | 0 | 0 | 102.53.745 - 005 | 0
[26 empty] | 315 | 255 | 360 | 450 | 72.11872 - 38 | 0 | 0 | 0 | 102.53.745 - 005 | 0
[25 empty] | 91 | 317.5 | 363 | 375 | 450 | 72.18376 - 2 | 7260056 | 0 | 0 | 102.53.745 - 006 | 0
[26 empty] | 317.5 | 257 | 360 | 450 | 72.11872 - 39 | 0 | 0 | 0 | 102.53.745 - 006 | 0
[26 empty] | 317.5 | 257 | 360 | 450 | 72.11872 - 39 | 0 | 0 | 0 | 102.53.745 - 006 | 0
[25 empty] | 92 | 320 | 525 | 415 | 400 | 10.249496 - 3 | 7260057 | Переточили Ø320 -> Ø330 | 0 | 102.53.745 - 007 | 0
[26 empty] | 320 | 255 | 375 | 450 | 72.11872 - 40 | 0 | 0 | 0 | 102.53.745 - 007 | 0
[26 empty] | 320 | 260 | 360 | 450 | 72.11872 - 40 | 0 | 0 | 0 | 102.53.745 - 007 | 0
[26 empty] | 320 | 257 | 360 | 450 | 72.11872 - 40 | 0 | 0 | 0 | 102.53.745 - 007 | 0
[26 empty] | 320 | 260 | 360 | 450 | 72.11872 - 40 | 0 | 0 | 0 | 102.53.745 - 007 | 0
[26 empty] | 320 | 467 | 400 | 400 | 72.48005 - 8 | 0 | 0 | 0 | 102.53.745 - 007 | 0
[26 empty] | 320 | 265 | 415 | 450 | 72.11872 - 40 | 0 | 0 | 0 | 102.53.745 - 007 | 0
[26 empty] | 320 | 257 | 360 | 450 | 72.11872 - 40 | 0 | 0 | 0 | 102.53.745 - 007 | 0
[25 empty] | 93 | 322.5 | 265 | 415 | 450 | 72.11872 - 41 | 0 | 0 | 0 | 102.53.745 - 008 | 0
[26 empty] | 322.5 | 257 | 360 | 450 | 72.11872 - 41 | 0 | 0 | 0 | 102.53.745 - 008 | 0
[26 empty] | 322.5 | 375 | 360 | 450 | 72.18376 - 1 | 7260058 | 0 | 0 | 102.53.745 - 008 | 0
[26 empty] | 322.5 | 378 | 360 | 450 | 72.18376 - 1 | 7260058 | 0 | 0 | 102.53.745 - 008 | 0
[26 empty] | 322.5 | 260 | 415 | 450 | 72.11872 - 41 | 0 | 0 | 0 | 102.53.745 - 008 | 0
[25 empty] | 94 | 325 | 235 | 415 | 450 | 72.48674 - 1 | 0 | 0 | 0 | 102.53.745 - 009 | 0
[26 empty] | 325 | 400 | 415 | 400 | 72.18376 - 10 | 0 | 0 | 0 | 102.53.745 - 009 | 0
[26 empty] | 325 | 260 | 360 | 450 | 72.11872 - 42 | 0 | 0 | 0 | 102.53.745 - 009 | 0
[26 empty] | 325 | 360 | 360 | 450 | 72.18376 - 10 | 0 | 0 | 0 | 102.53.745 - 009 | 0
[25 empty] | 95 | 327.5 | 375 | 360 | 450 | 72.18376 - 3 | 7260059 | 0 | 0 | 102.53.745 - 010 | 0
[25 empty] | 96 | 330 | 385 | 375 | 450 | 72.18376 - 4 | 7260060 | 0 | 0 | 102.53.745 - 011 | 0
[26 empty] | 330 | 400 | 415 | 400 | 72.18376 - 14 | 0 | 0 | 0 | 102.53.745 - 011 | 0
[26 empty] | 330 | 495 | 450 | 400 | 10.264624 - 4 | 7260061 | 0 | 0 | 102.53.745 - 011 | 0
[26 empty] | 330 | 525 | 415 | 400 | 10.249496 - 3 | 0 | Переточен с Ø320 | 0 | 102.53.745 - 011 | 0
[25 empty] | 97 | 332.5 | 395 | 415 | 400 | 72.18376 - 15 | 7260062 | 0 | 0 | 102.53.745 - 012 | 0
[26 empty] | 332.5 | 215 | 415 | 450 | 10.246214 - 5 | 7260063 | 0 | 0 | 102.53.745 - 012 | 0
[26 empty] | 332.5 | 395 | 415 | 400 | 72.18376 - 15 | 7260062 | 0 | 0 | 102.53.745 - 012 | 0
[25 empty] | 98 | 335 | 210 | 415 | 450 | 10.246214 - 6 | 0 | 0 | 0 | 102.53.745 - 013 | 0
[26 empty] | 335 | 210 | 415 | 450 | 10.246214 - 6 | 0 | 0 | 0 | 102.53.745 - 013 | 0
[26 empty] | 335 | 210 | 415 | 450 | 10.246214 - 6 | 0 | 0 | 0 | 102.53.745 - 013 | 0
[26 empty] | 335 | 212 | 415 | 450 | 10.246214 - 6 | 0 | 0 | 0 | 102.53.745 - 013 | 0
[26 empty] | 335 | 210 | 360 | 450 | 10.246214 - 6 | 0 | 0 | 0 | 102.53.745 - 013 | 0
[26 empty] | 335 | 258 | 360 | 450 | 72.11872 - 46 | 7260064 | 0 | 0 | 102.53.745 - 013 | 0
[26 empty] | 335 | 255 | 360 | 450 | 72.11872 - 46 | 7260064 | 0 | 0 | 102.53.745 - 013 | 0
[25 empty] | 99 | 337.5 | 260 | 375 | 450 | 72.11872 - 47 | 7260065 | 0 | 0 | 102.53.745 - 014 | 0
[26 empty] | 337.5 | 260 | 360 | 450 | 72.11872 - 47 | 7260065 | 0 | 0 | 102.53.745 - 014 | 0
[25 empty] | 100 | 340 | 315 | 415 | 450 | 10.252631 - 1 | 7260066 | 0 | 0 | 102.53.745 - 015 | 0
[26 empty] | 340 | 380 | 415 | 450 | 72.11876 - 16 | 0 | 0 | 0 | 102.53.745 - 015 | 0
[25 empty] | 101 | 347.5 | 263 | 415 | 450 | 72.11872 - 51 | 7260067 | 0 | 0 | 102.53.745 - 018 | 0
[26 empty] | 347.5 | 495 | 450 | 400 | 10.264624 - 11 | 0 | 0 | 0 | 102.53.745 - 018 | 0
[26 empty] | 347.5 | 495 | 450 | 400 | 10.264624 - 11 | 0 | 0 | 0 | 102.53.745 - 018 | 0
[25 empty] | 102 | 350 | 397 | 415 | 400 | 72.11876 - 20 | 0 | 0 | 0 | 102.53.745 - 019 | 0
[26 empty] | 350 | 398 | 415 | 400 | 72.11876 - 20 | 0 | 0 | 0 | 102.53.745 - 019 | 0
[26 empty] | 350 | 257 | 415 | 450 | 72.11875 - 20 | 0 | 0 | 0 | 102.53.745 - 019 | 0
[26 empty] | 350 | 257 | 400 | 450 | 72.11875 - 20 | 0 | 0 | 0 | 102.53.745 - 019 | 0
[26 empty] | 350 | 397 | 415 | 400 | 72.11876 - 20 | 0 | 0 | 0 | 102.53.745 - 019 | 0
[25 empty] | 103 | 355 | 495 | 450 | 400 | 10.254624 - 14 | 7260068 | 0 | 0 | 102.53.745 - 021 | 0
[26 empty] | 355 | 495 | 450 | 400 | 10.254624 - 14 | 7260068 | 0 | 0 | 102.53.745 - 021 | 0
[26 empty] | 355 | 240 | 415 | 450 | 72.48674 - 1 | 7260069 | 0 | 0 | 102.53.745 - 021 | 0
[26 empty] | 355 | 387 | 375 | 450 | 72.11876 - 22 | 7260070 | 0 | 0 | 102.53.745 - 021 | 0
[25 empty] | 104 | 360 | 500 | 470 | 400 | 10.254624 - 16 | 7260071 | 0 | 0 | 102.53.745 - 023 | 0
[25 empty] | 105 | 365 | 495 | 470 | 400 | 10.254624 - 18 | 0 | 0 | 0 | 102.53.745 - 025 | 0
[26 empty] | 365 | 317 | 415 | 450 | 10.252631 - 2 | 0 | 0 | 0 | 102.53.745 - 025 | 0
[26 empty] | 365 | 315 | 415 | 450 | 10.252631 - 2 | 0 | 0 | 0 | 102.53.745 - 025 | 0
[26 empty] | 365 | 500 | 470 | 400 | 10.254624 - 18 | 0 | 0 | 0 | 102.53.745 - 025 | 0
[25 empty] | 106 | 367.5 | 654 | 400 | 400 | 72.47722 - 01 | 7260072 | 1/30 | Без дна - можно стационарно | 102.53.745 - 026 | 0
[25 empty] | 107 | 370 | 255 | 400 | 450 | 72.11872 - 60 | 7260073 | 0 | 0 | 102.53.745 - 027 | 0
[25 empty] | 108 | 372.5 | 498 | 470 | 400 | 10.254624 - 21 | 7260074 | 0 | 0 | 102.53.745 - 028 | 0
[26 empty] | 372.5 | 495 | 470 | 400 | 10.254624 - 21 | 7260074 | 0 | 0 | 102.53.745 - 028 | 0
[26 empty] | 372.5 | 397 | 470 | 400 | 10.242291 - 1 | 0 | 0 | 0 | 102.53.745 - 028 | 0
[25 empty] | 109 | 377.5 | 655 | 470 | 400 | 72.47722 - 01 | 7260075 | 0 | Для Оловянистых бронз - стационарно - не брать (большая масса, слиток может привариться к днищу) | 102.53.745 - 030 | 0
[26 empty] | 377.5 | 230 | 415 | 400 | 72.48674 - 2 | 7260076 | 0 | 0 | 102.53.745 - 030 | 0
[26 empty] | 377.5 | 455 | 470 | 400 | 72.48007 - 1 | 0 | 0 | 0 | 102.53.745 - 030 | 0
[26 empty] | 377.5 | 457 | 500 | 400 | 72.48007 - 1 | 0 | 0 | 0 | 102.53.745 - 030 | 0
[26 empty] | 377.5 | 457 | 500 | 400 | 72.48007 - 1 | 0 | 0 | 0 | 102.53.745 - 030 | 0
[26 empty] | 377.5 | 460 | 500 | 400 | 72.48007 - 1 | 0 | 0 | 0 | 102.53.745 - 030 | 0
[25 empty] | 110 | 380 | 420 | 520 | 400 | 72.42346 - 6 | 0 | 0 | 0 | 102.53.745 - 031 | 0
[26 empty] | 380 | 460 | 500 | 400 | 72.48007 - 2 | 0 | 0 | 0 | 102.53.745 - 031 | 0
[26 empty] | 380 | 413 | 500 | 400 | 72.42346 - 6 | 0 | 0 | 0 | 102.53.745 - 031 | 0
[26 empty] | 380 | 540 | 470 | 400 | 10.256074 - 1 | 0 | 0 | 0 | 102.53.745 - 031 | 0
[25 empty] | 111 | 382.5 | 540 | 470 | 400 | 10.256074 - 2 | 0 | 0 | 0 | 102.53.745 - 032 | 0
[25 empty] | 112 | 385 | 455 | 500 | 400 | 72.48007 - 4 | 0 | 0 | 0 | 102.53.745 - 033 | 0
[26 empty] | 385 | 455 | 470 | 400 | 72.48007 - 4 | 0 | 0 | 0 | 102.53.745 - 033 | 0
[26 empty] | 385 | 457 | 500 | 400 | 72.48007 - 4 | 0 | 0 | 0 | 102.53.745 - 033 | 0
[26 empty] | 385 | 460 | 470 | 400 | 72.48007 - 4 | 0 | 0 | 0 | 102.53.745 - 033 | 0
[25 empty] | 113 | 390 | 453 | 470 | 400 | 72.48007 - 6 | 0 | 0 | 0 | 102.53.745 - 035 | 0
[26 empty] | 390 | 455 | 470 | 400 | 72.48007 - 6 | 0 | 0 | 0 | 102.53.745 - 035 | 0
[25 empty] | 114 | 392.5 | 327 | 520 | 400 | 72.45826 - 01 | 7260077 | 0 | 0 | 102.53.745 - 036 | 0
[26 empty] | 392.5 | 330 | 520 | 400 | 72.45826 - 01 | 7260077 | 0 | 0 | 102.53.745 - 036 | 0
[26 empty] | 392.5 | 300 | 520 | 400 | 72.37421 - 2 | 0 | 0 | 0 | 102.53.745 - 036 | 0
[26 empty] | 392.5 | 345 | 470 | 400 | 72.45826 - 01 | 7260078 | 0 | 0 | 102.53.745 - 036 | 0
[25 empty] | 115 | 397.5 | 327 | 520 | 400 | 72.45826 - 01 | 7260079 | 0 | 0 | 102.53.745 - 038 | 0
[26 empty] | 397.5 | 228 | 470 | 400 | 72.42344 - 1 | 0 | 0 | 0 | 102.53.745 - 038 | 0
[25 empty] | 116 | 405 | 450 | 470 | 400 | 72.48007 - 12 | 7260080 | 0 | 0 | 102.53.745 - 041 | 0
[25 empty] | 117 | 410 | 470 | 470 | 400 | 72.48005 - 9 | 7260081 | 0 | 0 | 102.53.745 - 043 | 0
[25 empty] | 118 | 412.5 | 512 | 500 | 400 | 10.247097 - 01 | 7260082 | 0 | 0 | 102.53.745 - 044 | 0
[25 empty] | 119 | 415 | 275 | 520 | 400 | 72.42346 - 5 | 0 | 0 | 0 | 102.53.745 - 045 | 0
[26 empty] | 415 | 280 | 520 | 400 | 72.42346 - 5 | 0 | 0 | 0 | 102.53.745 - 045 | 0
[26 empty] | 415 | 275 | 500 | 400 | 72.42346 - 5 | 0 | 0 | 0 | 102.53.745 - 045 | 0
[25 empty] | 120 | 417.5 | 257 | 470 | 400 | 72.48041 - 1 | 7260083 | 0 | 0 | 102.53.745 - 046 | 0
[26 empty] | 417.5 | 515 | 520 | 400 | 10.247286 - 1 | 0 | 0 | 0 | 102.53.745 - 046 | 0
[26 empty] | 417.5 | 257 | 470 | 400 | 72.48041 - 1 | 0 | 0 | 0 | 102.53.745 - 046 | 0
[25 empty] | 121 | 420 | 510 | 520 | 400 | 10.247286 - 1 | 0 | 0 | 0 | 102.53.745 - 047 | 0
[26 empty] | 420 | 300 | 520 | 400 | 72.37421 - 1 | 0 | 0 | 0 | 102.53.745 - 047 | 0
[26 empty] | 420 | 295 | 520 | 400 | 72.37421 - 1 | 0 | 0 | 0 | 102.53.745 - 047 | 0
[26 empty] | 420 | 260 | 500 | 400 | 72.48041 - 2 | 0 | 0 | 0 | 102.53.745 - 047 | 0
[26 empty] | 420 | 260 | 500 | 400 | 72.48041 - 2 | 0 | 0 | 0 | 102.53.745 - 047 | 0
[26 empty] | 420 | 300 | 520 | 400 | 72.37421 - 1 | 0 | 0 | 0 | 102.53.745 - 047 | 0
[26 empty] | 420 | 245 | 500 | 400 | 72.48041 - 2 | 0 | 0 | 0 | 102.53.745 - 047 | 0
[26 empty] | 420 | 257 | 500 | 400 | 72.48041 - 2 | 0 | 0 | 0 | 102.53.745 - 047 | 0
[26 empty] | 420 | 300 | 520 | 400 | 72.37421 - 1 | 0 | 0 | 0 | 102.53.745 - 047 | 0
[25 empty] | 122 | 425 | 333 | 520 | 400 | 72.45826 - 1 | 0 | 0 | 0 | 102.53.745 - 049 | 0
[26 empty] | 425 | 335 | 520 | 400 | 72.45826 - 1 | 0 | 0 | 0 | 102.53.745 - 049 | 0
[25 empty] | 123 | 427.5 | 335 | 520 | 400 | 72.45826 - 2 | 0 | 0 | 0 | 102.53.745 - 050 | 0
[26 empty] | 427.5 | 505 | 520 | 400 | 10.245114 - 1 | 0 | 0 | 0 | 102.53.745 - 050 | 0
[25 empty] | 124 | 430 | 180 | 520 | 400 | 72.42346 - 2 | 0 | 0 | 0 | 102.53.745 - 051 | 0
[26 empty] | 430 | 550 | 550 | 400 | 72.47252 - 01 | 7260084 | 0 | 0 | 102.53.745 - 051 | 0
[26 empty] | 430 | 612 | 500 | 400 | 10.254085 - 01 | 7260085 | 0 | 0 | 102.53.745 - 051 | 0
[25 empty] | 125 | 432.5 | 510 | 520 | 400 | 10.247097 - 1 | 0 | 0 | 0 | 102.53.745 - 052 | 0
[25 empty] | 126 | 440 | 255 | 550 | 400 | 10.540085 - 1 | 0 | 0 | 0 | 102.53.745 - 055 | 0
[26 empty] | 440 | 265 | 550 | 400 | 10.540085 - 1 | 0 | 0 | 0 | 102.53.745 - 055 | 0
[26 empty] | 440 | 513 | 500 | 400 | 10.247097 - 3 | 7260086 | 0 | 0 | 102.53.745 - 055 | 0
[26 empty] | 440 | 512 | 500 | 400 | 10.247097 - 3 | 7260086 | 0 | 0 | 102.53.745 - 055 | 0
[26 empty] | 440 | 505 | 500 | 400 | 10.247097 - 1 | 7260086 | 0 | 0 | 102.53.745 - 055 | 0
[25 empty] | 127 | 442.5 | 160 | 520 | 400 | 72.471147 - 2 | 0 | 0 | 0 | 102.53.745 - 056 | 0
[26 empty] | 442.5 | 355 | 520 | 400 | 72.47730 - 1 | 0 | 0 | 0 | 102.53.745 - 056 | 0
[25 empty] | 128 | 445 | 160 | 520 | 400 | 72.471147 - 3 | 0 | 0 | 0 | 102.53.745 - 057 | 0
[26 empty] | 445 | 160 | 520 | 400 | 72.471147 - 3 | 0 | 0 | 0 | 102.53.745 - 057 | 0
[26 empty] | 445 | 160 | 520 | 400 | 72.471147 - 3 | 0 | 0 | 0 | 102.53.745 - 057 | 0
[26 empty] | 445 | 160 | 520 | 400 | 72.471147 - 3 | 0 | 0 | 0 | 102.53.745 - 057 | 0
[26 empty] | 445 | 1140 | 530 (индивидуально) | 300 (17 машина) | 0 | 800÷900 об/мин | з/к черт.34.20220210-002 (фзал=300) | 0 | #N/A | 0
[25 empty] | 129 | 447.5 | 160 | 520 | 400 | 72.471147 - 4 | 0 | 0 | 0 | 102.53.745 - 058 | 0
[25 empty] | 130 | 457.5 | 540 | 520 | 400 | 10.256050 - 11 | 0 | с днищем | 0 | 102.53.745 - 062 | 0
[25 empty] | 131 | 460 | 218 | 520 | 400 | 72.42346 - 1 | 0 | 0 | 0 | 102.53.745 - 063 | 0
[25 empty] | 132 | 475 | 270 | 520 | 400 | 72.47345 - 1 | 0 | 0 | 0 | 102.53.745 - 069 | 0
[26 empty] | 475 | 397 | 520 | 400 | 10.242291 - 2 | 7260087 | Кокиля нет | 0 | 102.53.745 - 069 | 0
[25 empty] | 133 | 480 | 630 | 610 | 400 | 10.240268 - 1 | 0 | З/к. ф=120,0 (посадка 610) сейчас нет | 0 | 102.53.745 - 071 | 0
[26 empty] | 480 | 630 | 610 | 400 | 10.240268 - 1 | 0 | 0 | 0 | 102.53.745 - 071 | 0
[25 empty] | 134 | 482.5 | 633 | 610 | 400 | 10.240268 - 1 | 0 | 0 | 0 | 102.53.745 - 072 | 0
[25 empty] | 135 | 495 | 375 | 550 | 400 | 72.47928 - 1 | 0 | Кокиль без дна - Н.Н. - 10.01.22 | 0 | 102.53.745 - 077 | 0
[26 empty] | 495 | 380 | 550 | 400 | 72.47928 - 1 | 0 | 0 | 0 | 102.53.745 - 077 | 0
[25 empty] | 136 | 500 | 128 | 610 | 400 | 10.240586 - 1 | 0 | 0 | 0 | 102.53.745 - 079 | 0
[26 empty] | 500 | 680 | 610 | 400 | 24.271247 - 1 | 0 | 0 | 0 | 102.53.745 - 079 | 0
[26 empty] | 500 | 248 | 570 | 400 | 72.47183 - 1 | 0 | 0 | 0 | 102.53.745 - 079 | 0
[26 empty] | 500 | 247 | 570 | 400 | 72.47183 - 1 | 0 | 0 | 0 | 102.53.745 - 079 | 0
[25 empty] | 137 | 502.5 | 205 | 570 | 400 | 10.246214 - 7 | 7260088 | 0 | 0 | 102.53.745 - 080 | 0
[25 empty] | 138 | 505 | 680 | 610 | 400 | 24.271247 - 1 | 0 | 0 | 0 | 102.53.745 - 081 | 0
[26 empty] | 505 | 245 | 550 | 400 | 72.47183 - 1 | 0 | 0 | 0 | 102.53.745 - 081 | 0
[25 empty] | 139 | 507.5 | 580 | 570 | 400 | 72.47252 - 1 | 0 | 0 | 0 | 102.53.745 - 082 | 0
[26 empty] | 507.5 | 545 | 610 | 400 | 72.47252 - 1 | 0 | 0 | 0 | 102.53.745 - 082 | 0
[25 empty] | 140 | 510 | 120 | 610 | 400 | 72.47347 - 2 | 0 | 0 | 0 | 102.53.745 - 083 | 0
[26 empty] | 510 | 120 | 570 | 400 | 72.47347 - 2 | 0 | 0 | 0 | 102.53.745 - 083 | 0
[26 empty] | 510 | 120 | 610 | 400 | 72.47347 - 2 | 0 | 0 | 0 | 102.53.745 - 083 | 0
[26 empty] | 510 | 120 | 610 | 400 | 72.47347 - 2 | 0 | 0 | 0 | 102.53.745 - 083 | 0
[25 empty] | 141 | 515 | 265 | 610 | 400 | 10.540085 - 1 | 7260089 | 0 | 0 | 102.53.745 - 085 | 0
[25 empty] | 142 | 517.5 | 510 | 610 | 400 | 72.47351 - 1 | 0 | 0 | 0 | 102.53.745 - 086 | 0
[25 empty] | 143 | 520 | 230 | 570 | 400 | 72.48006 - 1 | 0 | добавлен 11.06.2021 | 0 | 102.53.745 - 087 | 0
[26 empty] | 520 | 615 | 570 | 400 | 10.254085 - 1 | 0 | 0 | 0 | 102.53.745 - 087 | 0
[26 empty] | 520 | 510 | 570 | 400 | 72.47351 - 1 | 0 | 0 | 0 | 102.53.745 - 087 | 0
[25 empty] | 144 | 522.5 | 510 | 610 | 400 | 72.47351 - 2 | 0 | 0 | 0 | 102.53.745 - 088 | 0
[26 empty] | 522.5 | 277 | 570 | 400 | 72.48006 - 1 | 0 | 0 | 0 | 102.53.745 - 088 | 0
[25 empty] | 145 | 525 | 165 | 610 | 400 | 72.47348 - 1 | 0 | 0 | 0 | 102.53.745 - 089 | 0
[26 empty] | 525 | 615 | 570 | 400 | 10.254085 - 2 | 7260090 | 0 | 0 | 102.53.745 - 089 | 0
[25 empty] | 146 | 527.5 | 508 | 610 | 400 | 72.47351 - 4 | 7260091 | 0 | 0 | 102.53.745 - 090 | 0
[26 empty] | 527.5 | 677 | 570 | 400 | 24.271247 - 1 | 7260092 | Толкатель утоплен в кокиль, рабочая длина - 677 мм | 0 | 102.53.745 - 090 | 0
[25 empty] | 147 | 530 | 375 | 610 | 400 | 72.47350 - 1 | 0 | 0 | 0 | 102.53.745 - 091 | 0
[26 empty] | 530 | 374 | 610 | 400 | 72.47350 - 1 | 0 | 0 | 0 | 102.53.745 - 091 | 0
[25 empty] | 148 | 532.5 | 550 | 610 | 400 | 10.242267 - 01 | 7260093 | 0 | 0 | 102.53.745 - 092 | 0
[25 empty] | 149 | 535 | 170 | 610 | 400 | 72.44922 - 1 | 0 | Не найден - Ковалев 02.11.2023 | 0 | 102.53.745 - 093 | 0
[25 empty] | 150 | 537.5 | 260 | 610 | 400 | 72.48652 - 1 | 0 | 0 | 0 | 102.53.745 - 094 | 0
[25 empty] | 151 | 545 | 403 | 640 | 400 | 10.242291 - 3 | 7260094 | 0 | 0 | 102.53.745 - 097 | 0
[25 empty] | 152 | 547.5 | 263 | 610 | 400 | 72.48652 - 1 | 7260095 | 0 | 0 | 102.53.745 - 098 | 0
[25 empty] | 153 | 555 | 135 | 640 | 400 | 72.47352 - 1 | 0 | 0 | 0 | 102.53.745 - 101 | 0
[26 empty] | 555 | 132 | 640 | 400 | 72.47352 - 1 | 0 | 0 | 0 | 102.53.745 - 101 | 0
[26 empty] | 555 | 645 | 640 | 400 | 72.47722 - 1 | 0 | ф зал.кр. = 150 (посадка 640) | 0 | 102.53.745 - 101 | 0
[25 empty] | 154 | 560 | 135 | 610 | 400 | 72.47352 - 1 | 0 | 0 | 0 | 102.53.745 - 103 | 0
[25 empty] | 155 | 565 | 350 | 640 | 400 | 72.47730 - 1 | 7260096 | могут выставить толкатель на меньшую рабочую длину - 04.02.2021 | 0 | 102.53.745 - 105 | 0
[26 empty] | 565 | 588 | 640 | 400 | 72.47252 - 1 | 7260097 | 0 | 0 | 102.53.745 - 105 | 0
[25 empty] | 156 | 572.5 | 645 | 670 | 400 | 72.47722 - 1 | 7260098 | 0 | 0 | 102.53.745 - 108 | 0
[25 empty] | 157 | 575 | 280 | 640 | 400 | 72.47345 - 1 | 7260099 | могут выставить толкатель на меньшую рабочую длину - 04.02.2021 | 0 | 102.53.745 - 109 | 0
[26 empty] | 575 | 483 | 640 | 400 | 10.245420 - 1 | 7260100 | 0 | 0 | 102.53.745 - 109 | 0
[25 empty] | 158 | 580 | 457 | 670 | 400 | 10.245420 - 1 | 0 | 0 | 0 | 102.53.745 - 111 | 0
[25 empty] | 159 | 585 | 315 | 700 | 400 | 10.252631 - 3 | 7260101 | могут выставить рабочую длину 100мм - 10.02.2021 | 0 | 102.53.745 - 113 | 0
[26 empty] | 585 | 360 | 670 | 400 | 10.252638 - 1 | 0 | 0 | 0 | 102.53.745 - 113 | 0
[25 empty] | 160 | 590 | 363 | 700 | 400 | 10.252638 - 1 | 0 | расточен с ф=585 | 0 | 102.53.745 - 115 | 0
[25 empty] | 161 | 592.5 | 270 | 700 | 400 | 72.47345 - 2 | 7260102 | 0 | 0 | 102.53.745 - 116 | 0
[25 empty] | 162 | 595 | 300 | 670 | 400 | 10.254087 - 1 | 0 | 0 | 0 | 102.53.745 - 117 | 0
[25 empty] | 163 | 597.5 | 592 | 700 | 400 | 10.240253 - 1 | 0 | 0 | 0 | 102.53.745 - 118 | 0
[25 empty] | 164 | 600 | 260 | 670 | 400 | 72.46042 - 1 | 7260103 | 0 | 0 | 102.53.745 - 119 | 0
[25 empty] | 165 | 610 | 643 | 670 | 400 | 10.240253 - 1 | 0 | 0 | 0 | 102.53.745 - 123 | 0
[26 empty] | 610 | 420 | 700 | 400 | 72.47354 - 1 | 0 | 0 | 0 | 102.53.745 - 123 | 0
[25 empty] | 166 | 620 | 640 | 700 | 400 | 10.240253 - 1 | 7260104 | 0 | 0 | 102.53.745 - 127 | 0
[25 empty] | 167 | 622.5 | 200 | 700 | 400 | 10.246214 - 8 | 7260105 | Толкатель утоплен в кокиль (рабочая длина-200 мм) | 0 | 102.53.745 - 128 | 0
[25 empty] | 168 | 625 | 200 | 700 | 400 | 10.246214 - 9 | 7260105 | 0 | 0 | 102.53.745 - 129 | 0
[25 empty] | 169 | 627.5 | 200 | 670 | 400 | 72.480019 - б/н | 7260105 | кокиль под втулку сферическую 1060.21.13(у толкателя конус 520/627,5х105,; далее рабочий конус 627,5/635х200), для заливки используется удлиненная крышка номер 6. | 0 | 102.53.745 - 130 | 0
[25 empty] | 170 | 630 | 420 | 700 | 400 | 72.49192 - 1 | 0 | 0 | 0 | 102.53.745 - 131 | 0
[25 empty] | 171 | 635 | 320 | 700 | 400 | 72.11867 - 11 | 0 | 0 | 0 | 102.53.745 - 133 | 0
[26 empty] | 635 | 420 | 700 | 400 | 72.11867 - 11 | 0 | 0 | 0 | 102.53.745 - 133 | 0
[25 empty] | 172 | 637.5 | 470 | 700 | 400 | 72.11867 - 11 | 7260106 | 0 | 0 | 102.53.745 - 134 | 0
[25 empty] | 173 | 642.5 | 575 | 700 | 400 | 72.11867 - 11 | 7260107 | 665 - Размер возле заливочной крышки | 0 | 102.53.745 - 136 | 0
[25 empty] | 174 | 650 | 155 | 700 | 400 | 72.11867 - 11 | Без толкателя | 0 | 0 | 102.53.745 - 139 | 0
[26 empty] | 650 | 153 | 700 | 400 | 72.11867 - 11 | 0 | Заливочная крышка пос.700 - заливочное отв.-100мм | 0 | 102.53.745 - 139 | 0
[26 empty] | 650 | 155 | 700 | 400 | 72.11867 - 11 | 0 | 0 | 0 | 102.53.745 - 139 | 0
[26 empty] | 650 | 150 | 700 | 400 | 72.11867 - 11 | 0 | 0 | 0 | 102.53.745 - 139 | 0
[25 empty] | 175 | 652.5 | 154 | 700 | 400 | 72.11867 - 11 | 0 | 0 | 0 | 102.53.745 - 140 | 0
[26 empty] | 652.5 | 150 | 700 | 400 | 72.11867 - 11 | 0 | 0 | 0 | 102.53.745 - 140 | 0
[25 empty] | 176 | 655 | 175 | 700 | 400 | 72.11867 - 12 | Без толкателя | 0 | 0 | 102.53.745 - 141 | 0
[26 empty] | 655 | 175 | 700 | 400 | 72.11867 - 12 | 0 | 0 | 0 | 102.53.745 - 141 | 0
[26 empty] | 655 | 153 | 700 | 400 | 72.11867 - 12 | 0 | 0 | 0 | 102.53.745 - 141 | 0
[26 empty] | 655 | 155 | 700 | 400 | 72.11867 - 13 | 0 | 0 | 0 | 102.53.745 - 141 | 0
[26 empty] | 655 | 155 | 700 | 400 | 72.11867 - 13 | 0 | 0 | 0 | 102.53.745 - 141 | 0
[25 empty] | 177 | 657.5 | 150 | 700 | 400 | 72.11867 - 13 | Без толкателя | 27.4875 | 0 | 102.53.745 - 142 | 0
[25 empty] | 178 | 660 | 150 | 700 | 400 | 72.11867 - 13 | Без толкателя | 0 | 0 | 102.53.745 - 143 | 0
[26 empty] | 660 | 150 | 700 | 400 | 72.11867 - 13 | 0 | 0 | 0 | 102.53.745 - 143 | 0
[25 empty] | 179 | 665 | 175 | 0 | 0 | 0 | Вышел из строя 01.2024 (Металлолом) | 0 | 0 | 102.53.745 - 144 | 0
[25 empty] | 180 | 667.5 | 173 | 700 | 400 | 72.11867 - 14 | Без толкателя | 0 | 0 | 102.53.745 - 145 | 0
[25 empty] | 181 | 700 | 260 | 743 | 400 | 5694.392.0005СБ | Толкатель утоплен (ф560*40) | Крышка черт.5694.392.0007, ф крышки 250 мм, ф посадки 745 мм | 0 | 102.53.745 - 146 | 0